## メニュー
このファイルの報告書識別名を記録します。
配 合 表
計量記録
終 了
保存ﾃﾞｰﾀ

## 配合表
配 合 表
配合 番号 |  |  |  | 配合（kg/m3）
| 配合名称 | W/C | s/a | 粗骨材 |  |  |  | 細骨材 |  |  | セメント |  |  | 水 | 混和剤 |  |  | その他 の材料
|  | (%) | (%) | G1 | G2 | G3 | G4 | S1 | S2 | S3 | C1 | C2 | C3 | W合計 | AD1 | AD2 | AD3
1 | 普通27 18 20 N(標準配合） | 53.4 | 46.9 | 粗骨材 G1: 775; 粗骨材 G2: 192; 細骨材 S1: 491; 細骨材 S2: 335; セメント C1: 331 | 182 |  | 3.45
戻る
印刷

## 計量記録
計量記録 | [13 empty] | 計量記録２へ |  |  |  |  | 計量記録２ | [10 empty] | 計量記録画面へ
日付 |  | 練混ぜ開始時刻 |  | 車番 | 配合番号 | 配合名称 |  |  |  | １車積載量 |  | 注記欄 | [6 empty] | 容積保証 | 目標スラッジ固形分率 | 混和剤の計量方法 | 混和剤の希釈倍率 |  |  | 計量器累加番号 | [8 empty] | その他の材料の規格値
2009-12-15 |  | 8:00 |  | 100 | 1 | 普通27 18 20 N(標準配合） |  |  |  | 4.2 | m3 | [10 empty] | AD1 | AD2 | AD3 | G1 | G2 | G3 | G4 | S1 | S2 | S3 | W1 | W2
|  | ﾊﾞｯﾁNo. | G1 | G2 | G3 | G4 | S1 | S2 | S3 | C1 | C2 | C3 | W1 | W2 | AD1 | AD2 | AD3 | その他 の材料 | 2% | 2.5% |  |  |  |  | 1 | 1 |  |  | 2 | 2 |  | 3 | 3 | 2%
|  |  | 粗骨材① | 粗骨材② |  |  | 細骨材① | 細骨材② |  | NC |  |  | スラッジ水 | 工業用水 |  | AE減水剤
| 1バッチ目 | 1 | G1: 1180; G2: 1500; S1: 780; S2: 1370; C1: 509; W1: 133; W2: 227; AD2: 5.24 |  |  |  | 容積保証： | 0.0%単位で入力
| 2バッチ目 |  | G1: 1210; G2: 1460; S1: 800; S2: 1330; C1: 507; W1: 126; W2: 228; AD2: 5.33 |  |  |  | 目標スラッジ固形分率： | 0.0%単位で入力
計量記録 | 3バッチ目 |  | G1: 940; G2: 1190; S1: 630; S2: 1100; C1: 404; W1: 118; W2: 181; AD2: 4.25 |  |  |  | 混和剤の計量方法： | 混和剤の量を単位水量に含めないときは「１」を入力
| 4バッチ目 | [19 empty] | 混和剤の希釈倍率： | 倍率で入力（小数点以下３桁まで演算）
| 5バッチ目 | [19 empty] | 計量器累加番号： | G、S、Wごとに、累加する計量器に同一番号を入力する。
骨材の 表面水率 ／ スラッジ水 の濃度 |  | 練り量(m3) | G1: G1; G2: G2; G3: G3; G4: G4; S1: S1; S2: S2; S3: S3; C1: W1 |  |  |  | その他の材料の規格値： | 規格値が有る場合入力する。（混和材は２％）
| 1バッチ目 | 1.5 | G1: 0.9%; G2: 0.6%; S1: 3.5%; S2: 5.2%; C1: 9.3% |  |  |  | 材料名称： | 必要に応じて記入、ただしW1はスラッジ水、W2はスラッジ水以外の水
| 2バッチ目 | 1.5 | G1: 0.9%; G2: 0.6%; S1: 3.3%; S2: 5%; C1: 9.7%
| 3バッチ目 | 1.2 | G1: 0.9%; G2: 0.6%; S1: 3.1%; S2: 5.8%; C1: 10.5%
4バッチ目
5バッチ目
人工軽量骨材の吸水率 |  | － | bar: C1
骨材の過大・過小粒 |  | － | G1: 3%; G2: 1.5%; S1: 6%; S2: 4.5%; C1: －
| JIS A 5308 表－５への適合 |  | G3: G 計; S2: S 計; C1: C1; W1: W 合計; AD2: AD2
JIS A 5308 表－５への適合 | bar: G3; S2; C1 to W1; AD1 to AD3
|  |  | 1175.3 | 1460.8 |  |  | 801.7 | 1348.8 |  | 506.4 |  |  | 136.5 | 224.8 |  | 5.279
|  |  | 1175.3 | 1460.8 |  |  | 800.2 | 1346.3 |  | 506.4 |  |  | 131 | 227.4 |  | 5.279
| 計量目標値 |  | G1: 940.3; G2: 1168.7; S1: 638.9; S2: 1079.1; C1: 405.1; W1: 96.7; W2: 179.8; AD2: 4.223
Note on F6: 材料名称→
戻る
報告書閲覧
データ保存
データ一覧

## 閲覧用
| 配合名称: | 普通27 18 20 N(標準配合） | [9 empty] | 配 合 | 0 | 0 | 0 | 0 | 0 | 0 | 0 | 0 | 0 | 0 | 0 | 0 | 0 | 0 | 0 | 0 | 0 | 0 | 配 合
[13 empty] | G1 | G2 | G3 | G4 |  | S1 | S2 | S3 | C1 | C2 | C3 |  | W1 | W2 | AD1 | AD2 | AD3 |  |  | G1 | G2 | G3 | G4 |  | S1 | S2 | S3 | C1 | C2 | C3 |  | W1 | W2 | AD1 | AD2 | AD3
項目・計算方法 | [11 empty] | G 合計 | 粗骨材① | 粗骨材② |  |  | S 合計 | S1: 細骨材①; S2: 細骨材②; C1: NC | W 合計 | スラッジ水 | 工業用水 |  | AE減水剤 |  |  | G 合計 | 粗骨材① | 粗骨材② |  |  | S 合計 | 細骨材① | 細骨材② |  | NC |  |  | W 合計 | スラッジ水 | 工業用水 |  | AE減水剤
① | 配合計画値（kg/ｍ３） | [5 empty] | A | [5 empty] | 775 | 192 | 0 | 0 |  | 491 | 335 | 0 | 331 | 0 | 0 | 182 |  |  | 0 | 3.45 | 0 | 0 |  | 775 | 192 |  |  |  | 491 | 335 |  | 331 |  |  | 182 |  |  |  | 3.45
② | 混和剤の希釈倍率による補正 | 混和剤に希釈溶液を使用する場合の希釈倍率 |  |  |  |  | B | [18 empty] | 計量記録・希釈倍率欄が” ”ならば１、数字が入っていればその数値 | 1 | 1 | 1
|  | 混和剤量を希釈溶液で表した配合計画値（kg/ｍ３） 希釈液を使用したとき A×B |  |  |  |  | C | [5 empty] | 775 | 192 | 0 | 0 |  | 491 | 335 | 0 | 331 | 0 | 0 | 182 |  |  | 0 | 3.45 | 0 | 0 |  | 775 | 192 |  |  |  | 491 | 335 |  | 331 |  |  | 182 |  |  |  | 3.45
③ | 人工軽量骨材の吸水率による補正 | 人工軽量骨材の吸水率 |  |  |  |  | D | [5 empty] | 0% | 0% | 0% | 0% | bar: S1 to S3
|  | 骨材を表乾質量で表した配合計画値（kg/ｍ３） C×（１＋D) |  |  |  |  | E |  |  |  |  | 967 | 775 | 192 | 0 | 0 | 826 | 491 | 335 | 0 | 331 | 0 | 0 | 182 |  |  | 0 | 3.45 | 0 | 0 | 967 | 775 | 192 |  |  | 826 | 491 | 335 |  | 331 |  |  | 182 |  |  |  | 3.45
④ | 骨材の過大・過小粒による補正 | 粗骨材G1～G4に含まれる過小粒の分率 |  |  |  |  | F | [5 empty] | 3% | 1.5% | 0% | 0% | [15 empty] | 3% | 1.5%
|  | 過小粒を含まない量を配合計画値とするための粗骨材の量(kg/m3) E÷（１－F） |  |  |  |  | G | [5 empty] | 799 | 194.9 | 0 | 0 | [15 empty] | 799 | 194.9 | 0 | 0
|  | 上記粗骨材の量に含まれる過小粒の量(kg/m3) G－Ｅ |  |  |  |  | H |  |  |  |  | (↓S合計がゼロのときはゼロ） | 24 | 2.9 | 0 | 0 | [15 empty] | 24 | 2.9
|  | 粗骨材の過小粒の量の合計(kg/m3) H行のG1～G4の合計 |  |  |  |  | I |  |  |  |  | 26.9 | [5 empty] | S3: 0 | [7 empty] | 26.9
|  | 細骨材S1,S2に含まれる過大粒の分率 |  |  |  |  | J | [10 empty] | S1: 6%; S2: 4.5%; S3: 0% | [13 empty] | 6% | 4.5%
|  | 過大粒を含まない量を配合計画値とするための細骨材の量(kg/m3) E÷（１－J） |  |  |  |  | K | [10 empty] | S1: 522.3; S2: 350.8; S3: 0 | [13 empty] | 522.3 | 350.8 | 0
|  | 上記細骨材の量に含まれる過大粒の量(kg/m3) K－Ｅ |  |  |  |  | L | [9 empty] | (G合計がゼロのときはゼロ↓→） | S1: 31.3; S2: 15.8; S3: 0 | [13 empty] | 31.3 | 15.8
|  | 細骨材の過大粒の量の合計(kg/m3) L行のS1～S3の合計 |  |  |  |  | M | [9 empty] | 47.1 | [18 empty] | 47.1
|  | 粗骨材の過小粒による細骨材の補正値の合計(kg/m3) －I |  |  |  |  | N | [9 empty] | -26.9 | [18 empty] | -26.9
|  | 上記Nを細骨材S1～S3の質量の割合に応じて振り分ける。(kg/m3) Ｎ×E行のSの値÷E行のS合計 |  |  |  |  | O | [10 empty] | S1: -16; S2: -10.9; S3: 0 | [13 empty] | -16 | -10.9
|  | 細骨材の過大粒による粗骨材の補正値の合計(kg/m3) －M |  |  |  |  | P |  |  |  |  | -47.1 | [18 empty] | -47.1
|  | 上記Pを細骨材G1～G4の質量の割合に応じて振り分ける。(kg/m3) P×E行のGの値÷E行のG合計 |  |  |  |  | Q | [5 empty] | -37.7 | -9.4 | 0 | 0 | [15 empty] | -37.7 | -9.4
|  | 骨材の過大・過小粒補正後の単位量(kg/m3) E＋H＋L＋O＋Q |  |  |  |  | R | [5 empty] | 761.3 | 185.5 | 0 | 0 |  | 506.3 | 339.9 | 0 | 331 | 0 | 0 | 182 |  |  | 0 | 3.45 | 0 | 0 |  | 761.3 | 185.5 |  |  |  | 506.3 | 339.9 |  | 331 |  |  | 182 |  |  |  | 3.45
⑤ | 骨材の表面水率による補正 | 骨材の表面水率 |  |  |  | 1ﾊﾞｯﾁ目 | S1 | バッチNo.1 表面水/スラッジ水濃度 | 1.5 |  | 1 |  | 0.9% | 0.6% | 0% | 0% |  | S1: 3.5%; S2: 5.2%; S3: 0% | [8 empty] | 0.9% | 0.6% |  |  |  | 3.5% | 5.2%
[6 empty] | ２ﾊﾞｯﾁ目 | S2 | バッチNo.2 表面水/スラッジ水濃度 | 1.5 |  | 2 |  | 0.9% | 0.6% | 0% | 0% |  | S1: 3.3%; S2: 5%; S3: 0% | [8 empty] | 0.9% | 0.6% |  |  |  | 3.3% | 5%
[6 empty] | ３ﾊﾞｯﾁ目 | S3 | バッチNo.3 表面水/スラッジ水濃度 | 1.2 |  | 3 |  | 0.9% | 0.6% | 0% | 0% |  | S1: 3.1%; S2: 5.8%; S3: 0% | [8 empty] | 0.9% | 0.6% |  |  |  | 3.1% | 5.8%
[6 empty] | ４ﾊﾞｯﾁ目 | S4 | バッチNo.4 表面水/スラッジ水濃度 | 0 |  | 4 |  | 0% | 0% | 0% | 0% | bar: S1 to S3
[6 empty] | ５ﾊﾞｯﾁ目 | S5 | バッチNo.5 表面水/スラッジ水濃度 | 0 |  | 5 |  | 0% | 0% | 0% | 0% | bar: S1 to S3
|  | 骨材に含まれる表面水量の補正値(kg/m3) ・G1～G4，S1～S3 R×S ・W合計 －T行のG1～G4，S1～S3の 合計 |  |  |  | 1ﾊﾞｯﾁ目 | T1 |  | 1.5 |  |  |  | 6.9 | 1.1 | 0 | 0 |  | S1: 17.7; S2: 17.7; S3: 0 | -43.4 | [7 empty] | 6.9 | 1.1 |  |  |  | 17.7 | 17.7 |  |  |  |  | -43.4
[6 empty] | ２ﾊﾞｯﾁ目 | T2 |  | 1.5 |  |  |  | 6.9 | 1.1 | 0 | 0 |  | S1: 16.7; S2: 17; S3: 0 | -41.7 | [7 empty] | 6.9 | 1.1 |  |  |  | 16.7 | 17 |  |  |  |  | -41.7
[6 empty] | ３ﾊﾞｯﾁ目 | T3 |  | 1.2 |  |  |  | 6.9 | 1.1 | 0 | 0 |  | S1: 15.7; S2: 19.7; S3: 0 | -43.4 | [7 empty] | 6.9 | 1.1 |  |  |  | 15.7 | 19.7 |  |  |  |  | -43.4
[6 empty] | ４ﾊﾞｯﾁ目 | T4 |  | 0 |  |  |  | 0 | 0 | 0 | 0 |  | S1: 0; S2: 0; S3: 0 | 0
[6 empty] | ５ﾊﾞｯﾁ目 | T5 |  | 0 |  |  |  | 0 | 0 | 0 | 0 |  | S1: 0; S2: 0; S3: 0 | 0
|  | 骨材の表面水による補正後単位量 (kg/m3) R＋T |  |  |  | 1ﾊﾞｯﾁ目 | U1 |  | 1.5 |  |  |  | 768.2 | 186.6 | 0 | 0 |  | 524 | 357.6 | 0 | 331 | 0 | 0 | 138.6 |  |  | 0 | 3.45 | 0 | 0 |  | 768.2 | 186.6 |  |  |  | 524 | 357.6 |  |  |  |  | 138.6
[6 empty] | 2ﾊﾞｯﾁ目 | U2 |  | 1.5 |  |  |  | 768.2 | 186.6 | 0 | 0 |  | 523 | 356.9 | 0 | 331 | 0 | 0 | 140.3 |  |  | 0 | 3.45 | 0 | 0 |  | 768.2 | 186.6 |  |  |  | 523 | 356.9 |  |  |  |  | 140.3
[6 empty] | 3ﾊﾞｯﾁ目 | U3 |  | 1.2 |  |  |  | 768.2 | 186.6 | 0 | 0 |  | 522 | 359.6 | 0 | 331 | 0 | 0 | 138.6 |  |  | 0 | 3.45 | 0 | 0 |  | 768.2 | 186.6 |  |  |  | 522 | 359.6 |  |  |  |  | 138.6
[6 empty] | 4ﾊﾞｯﾁ目 | U4 |  | 0 |  |  |  | 0 | 0 | 0 | 0 |  | 0 | 0 | 0 | 0 | 0 | 0 | 0 |  |  | 0 | 0 | 0 | 0
[6 empty] | 5ﾊﾞｯﾁ目 | U5 |  | 0 |  |  |  | 0 | 0 | 0 | 0 |  | 0 | 0 | 0 | 0 | 0 | 0 | 0 |  |  | 0 | 0 | 0 | 0
⑥ | 設定値の単位量 （A) | 骨材の表面水による補正後単位量×練混ぜ量 (kg/m3) U×Y |  |  |  | 1ﾊﾞｯﾁ目 | V1 |  | 1.5 |  |  |  | 1152.3 | 279.9 | 0 | 0 |  | S1: 786; S2: 536.4; S3: 0 | 207.9 | [7 empty] | 1152.3 | 279.9 |  |  |  | 786 | 536.4 |  |  |  |  | 207.9
[6 empty] | 2ﾊﾞｯﾁ目 | V2 |  | 1.5 |  |  |  | 1152.3 | 279.9 | 0 | 0 |  | S1: 784.5; S2: 535.4; S3: 0 | 210.5 | [7 empty] | 1152.3 | 279.9 |  |  |  | 784.5 | 535.4 |  |  |  |  | 210.5
[6 empty] | 3ﾊﾞｯﾁ目 | V3 |  | 1.2 |  |  |  | 921.8 | 223.9 | 0 | 0 |  | S1: 626.4; S2: 431.5; S3: 0 | 166.3 | [7 empty] | 921.8 | 223.9 |  |  |  | 626.4 | 431.5 |  |  |  |  | 166.3
[6 empty] | 4ﾊﾞｯﾁ目 | V4 |  | 0 |  |  |  | 0 | 0 | 0 | 0 |  | S1: 0; S2: 0; S3: 0 | 0
[6 empty] | 5ﾊﾞｯﾁ目 | V5 |  | 0 |  |  |  | 0 | 0 | 0 | 0 |  | S1: 0; S2: 0; S3: 0 | 0
[6 empty] | 合計 | VΣ |  | 4.2 |  |  |  | 3226.4 | 783.7 | 0 | 0 |  | S1: 2196.9; S2: 1503.3; S3: 0 | 584.7 | [7 empty] | 3226.4 | 783.7 |  |  |  | 2196.9 | 1503.3 |  |  |  |  | 584.7
|  | 各材料の設定値の単位量(kg/m3) 骨材，水 VΣ÷YΣ その他の材料 R |  |  |  |  | W | [5 empty] | 768.2 | 186.6 | 0 | 0 |  | 523.1 | 357.9 | 0 | 331 | 0 | 0 | 139.2 |  |  | 0 | 3.45 | 0 | 0 |  | 768.2 | 186.6 |  |  |  | 523.1 | 357.9 |  | 331 |  |  | 139.2 |  |  |  | 3.45
|  | 設定値の単位量(Kg/m3) （骨材についてはそれぞれを合計する。） |  |  |  |  | X |  |  |  |  | 954.8 |  |  |  |  | 881 | C1: 331; C2: 0; C3: 0 | 139.2 |  |  | 0 | 3.45 | 0 | 0 | 954.8 |  |  |  |  | 881 |  |  |  | 331 |  |  | 139.2 |  |  |  | 3.45
⑦ | 練混ぜ量，容積保証 | 各バッチの練混ぜ量，及びその合計 計量記録より |  |  |  | 1ﾊﾞｯﾁ目； | Y1 | 練混ぜ指示量 | 1.5 | 実練混ぜ量 | 1.53 | [19 empty] | 1.5
[6 empty] | 2ﾊﾞｯﾁ目； | Y2 |  | 1.5 |  | 1.53 | [19 empty] | 1.5
[6 empty] | 3ﾊﾞｯﾁ目； | Y3 |  | 1.2 |  | 1.224 | [19 empty] | 1.2
[6 empty] | 4ﾊﾞｯﾁ目； | Y4 |  | 0 |  | 0
[6 empty] | 5ﾊﾞｯﾁ目； | Y5 |  | 0 |  | 0
[6 empty] | 合計； | YΣ |  | 4.2 | [21 empty] | 4.2
|  | 容積保証率 |  |  |  |  | Z |  | 2% | [21 empty] | 2%
⑧ | スラッジ水使用による補正 | 目標スラッジ固形分率 |  |  |  |  | AA | [17 empty] | 2.5% | [18 empty] | 2.5%
|  | スラッジ固形分の量(kg/m3) スラッジ水の欄のみ X行のセメント量×AA |  |  |  |  | AB | [17 empty] | 8.3 | [18 empty] | 8.3
|  | スラッジ水の濃度の値 |  |  |  | 1ﾊﾞｯﾁ目 | AC１ |  | 1.5 | [15 empty] | 9.3% | [18 empty] | 9.3%
[6 empty] | 2ﾊﾞｯﾁ目 | AC２ |  | 1.5 | [15 empty] | 9.7% | [18 empty] | 9.7%
[6 empty] | 3ﾊﾞｯﾁ目 | AC３ |  | 1.2 | [15 empty] | 10.5% | [18 empty] | 10.5%
[6 empty] | 4ﾊﾞｯﾁ目 | AC４ |  | 0 | [15 empty] | 0%
[6 empty] | 5ﾊﾞｯﾁ目 | AC５ |  | 0 | [15 empty] | 0%
|  | W計，W1，W2の値（ｋｇ/m3） W合計 U+AB行のW1 W1(スラッジ水) ＡB÷AC W2（スラッジ水以外の水） X-AD行の W計－W１ |  |  |  | 1ﾊﾞｯﾁ目 | AD1 |  | 1.5 | [14 empty] | 146.9 | 89.2 | 57.7 | [16 empty] | 146.9 | 89.2 | 57.7
[6 empty] | 2ﾊﾞｯﾁ目 | AD2 |  | 1.5 | [14 empty] | 148.6 | 85.6 | 63 | [16 empty] | 148.6 | 85.6 | 63
[6 empty] | 3ﾊﾞｯﾁ目 | AD3 |  | 1.2 | [14 empty] | 146.9 | 79 | 67.9 | [16 empty] | 146.9 | 79 | 67.9
[6 empty] | 4ﾊﾞｯﾁ目 | AD4 |  | 0 | [14 empty] | 0 | 0 | 0
[6 empty] | 5ﾊﾞｯﾁ目 | AD5 |  | 0 | [14 empty] | 0 | 0 | 0
⑨ | 各バッチの計量目標値 | 各バッチの計量目標値 (kg) W1，W2 AD×Y×(1+Z) W合計 AD行の W1＋W2 W以外 U×Y×(1+Z) |  |  |  | 1ﾊﾞｯﾁ目 | AE1 | ↓最小値（マイナスの場合） | 1.5 |  | 1.53 |  | 1175.3 | 285.5 | 0 | 0 |  | 801.7 | 547.1 | 0 | 506.4 | 0 | 0 | 224.8 | 136.5 | 88.3 | 0 | 5.279 | 0 | 0 |  | 1175.3 | 285.5 |  |  |  | 801.7 | 547.1 |  | 506.4 |  |  | 224.8 | 136.5 | 88.3 |  | 5.279
[6 empty] | 2ﾊﾞｯﾁ目 | AE2 | ↓計量目標値 | 1.5 |  | 1.53 |  | 1175.3 | 285.5 | 0 | 0 |  | 800.2 | 546.1 | 0 | 506.4 | 0 | 0 | 227.4 | 131 | 96.4 | 0 | 5.279 | 0 | 0 |  | 1175.3 | 285.5 |  |  |  | 800.2 | 546.1 |  | 506.4 |  |  | 227.4 | 131 | 96.4 |  | 5.279
[6 empty] | 3ﾊﾞｯﾁ目 | AE3 | 0 | 1.2 |  | 1.224 |  | 940.3 | 228.4 | 0 | 0 |  | 638.9 | 440.2 | 0 | 405.1 | 0 | 0 | 179.8 | 96.7 | 83.1 | 0 | 4.223 | 0 | 0 |  | 940.3 | 228.4 |  |  |  | 638.9 | 440.2 |  | 405.1 |  |  | 179.8 | 96.7 | 83.1 |  | 4.223
[6 empty] | 4ﾊﾞｯﾁ目 | AE4 | ↓計量読み取り記録 | 0 |  | 0 |  | 0 | 0 | 0 | 0 |  | 0 | 0 | 0 | 0 | 0 | 0 | 0 | 0 | 0 | 0 | 0 | 0 | 0
[6 empty] | 5ﾊﾞｯﾁ目 | AE5 | 0 | 0 |  | 0 |  | 0 | 0 | 0 | 0 |  | 0 | 0 | 0 | 0 | 0 | 0 | 0 | 0 | 0 | 0 | 0 | 0 | 0
|  | 骨材，水の累加計量，及び混和剤の計量による補正の表示 | [11 empty] | 0 | 1 | 1 |  | S2: 0; S3: 1 | 0 |  | 0 | [6 empty] | G1に累加 |  |  |  |  | S1に累加 | [6 empty] | W1に累加
|  | 累加計量，及び混和剤の計量による補正後の計量目標値 (kg) |  |  |  | 1ﾊﾞｯﾁ目 | AF1 |  | 1.5 |  |  |  | 1175.3 | 1460.8 | 0 | 0 |  | 801.7 | 1348.8 | 0 | 506.4 | 0 | 0 | 224.8 | 136.5 | 224.8 | 0 | 5.279 | 0 | 0 |  | 1175.3 | 1460.8 |  |  |  | 801.7 | 1348.8 |  | 506.4 |  |  | 224.8 | 136.5 | 224.8 |  | 5.279
[6 empty] | 2ﾊﾞｯﾁ目 | AF2 |  | 1.5 |  |  |  | 1175.3 | 1460.8 | 0 | 0 |  | 800.2 | 1346.3 | 0 | 506.4 | 0 | 0 | 227.4 | 131 | 227.4 | 0 | 5.279 | 0 | 0 |  | 1175.3 | 1460.8 |  |  |  | 800.2 | 1346.3 |  | 506.4 |  |  | 227.4 | 131 | 227.4 |  | 5.279
[6 empty] | 3ﾊﾞｯﾁ目 | AF3 |  | 1.2 |  |  |  | 940.3 | 1168.7 | 0 | 0 |  | 638.9 | 1079.1 | 0 | 405.1 | 0 | 0 | 179.8 | 96.7 | 179.8 | 0 | 4.223 | 0 | 0 |  | 940.3 | 1168.7 |  |  |  | 638.9 | 1079.1 |  | 405.1 |  |  | 179.8 | 96.7 | 179.8 |  | 4.223
[6 empty] | 4ﾊﾞｯﾁ目 | AF4 |  | 0 |  |  |  | 0 | 0 | 0 | 0 |  | 0 | 0 | 0 | 0 | 0 | 0 | 0 | 0 | 0 | 0 | 0 | 0 | 0
[6 empty] | 5ﾊﾞｯﾁ目 | AF5 |  | 0 |  |  |  | 0 | 0 | 0 | 0 |  | 0 | 0 | 0 | 0 | 0 | 0 | 0 | 0 | 0 | 0 | 0 | 0 | 0
⑩ | 各バッチの計量値 | 計量読み取り記録（ｋｇ） |  |  |  | 1ﾊﾞｯﾁ目 | AG1 | バッチNo.1 計量値 | 1.5 | m3） | G，S，C:整数→ |  | 1180 | 1500 | 0 | 0 |  | 780 | 1370 | 0 | 509 | 0 | 0 | 227 | 133 | 227 | 0 | 5.24 | 0 | 0 |  | 1180 | 1500 |  |  |  | 780 | 1370 |  | 509 |  |  | 227 | 133 | 227 |  | 5.24
[6 empty] | 2ﾊﾞｯﾁ目 | AG2 | バッチNo.2 計量値 | 1.5 | m3） | W:小数１位→ |  | 1210 | 1460 | 0 | 0 |  | 800 | 1330 | 0 | 507 | 0 | 0 | 228 | 126 | 228 | 0 | 5.33 | 0 | 0 |  | 1210 | 1460 |  |  |  | 800 | 1330 |  | 507 |  |  | 228 | 126 | 228 |  | 5.33
[6 empty] | 3ﾊﾞｯﾁ目 | AG3 | バッチNo.3 計量値 | 1.2 | m3） | AD小数2位→ |  | 940 | 1190 | 0 | 0 |  | 630 | 1100 | 0 | 404 | 0 | 0 | 181 | 118 | 181 | 0 | 4.25 | 0 | 0 |  | 940 | 1190 |  |  |  | 630 | 1100 |  | 404 |  |  | 181 | 118 | 181 |  | 4.25
[6 empty] | 4ﾊﾞｯﾁ目 | AG4 | バッチNo.4 計量値 | 0 | m3） | その他→小数2位 |  | 0 | 0 | 0 | 0 |  | 0 | 0 | 0 | 0 | 0 | 0 | 0 | 0 | 0 | 0 | 0 | 0 | 0
[6 empty] | 5ﾊﾞｯﾁ目 | AG5 | バッチNo.5 計量値 | 0 | m3） |  |  | 0 | 0 | 0 | 0 |  | 0 | 0 | 0 | 0 | 0 | 0 | 0 | 0 | 0 | 0 | 0 | 0 | 0
|  | 各バッチの計量値 (kg) 計量読み取り記録から骨材，水の 累加計量，及び混和剤の計量によ る補正を戻した値 |  |  |  | 1ﾊﾞｯﾁ目 | AH1 | 練混ぜ指示量 | 1.5 | 実練混ぜ量 | 1.53 |  | 1180 | 320 | 0 | 0 |  | 780 | 590 | 0 | 509 | 0 | 0 | 227 | 133 | 94 | 0 | 5.24 | 0 | 0 |  | 1180 | 320 |  |  |  | 780 | 590 |  | 509 |  |  | 227 | 133 | 94 |  | 5.24
[6 empty] | 2ﾊﾞｯﾁ目 | AH2 |  | 1.5 |  | 1.53 |  | 1210 | 250 | 0 | 0 |  | 800 | 530 | 0 | 507 | 0 | 0 | 228 | 126 | 102 | 0 | 5.33 | 0 | 0 |  | 1210 | 250 |  |  |  | 800 | 530 |  | 507 |  |  | 228 | 126 | 102 |  | 5.33
[6 empty] | 3ﾊﾞｯﾁ目 | AH3 |  | 1.2 |  | 1.224 |  | 940 | 250 | 0 | 0 |  | 630 | 470 | 0 | 404 | 0 | 0 | 181 | 118 | 63 | 0 | 4.25 | 0 | 0 |  | 940 | 250 |  |  |  | 630 | 470 |  | 404 |  |  | 181 | 118 | 63 |  | 4.25
[6 empty] | 4ﾊﾞｯﾁ目 | AH4 |  | 0 |  | 0 |  | 0 | 0 | 0 | 0 |  | 0 | 0 | 0 | 0 | 0 | 0 | 0 | 0 | 0 | 0 | 0 | 0 | 0
[6 empty] | 5ﾊﾞｯﾁ目 | AH5 |  | 0 |  | 0 |  | 0 | 0 | 0 | 0 |  | 0 | 0 | 0 | 0 | 0 | 0 | 0 | 0 | 0 | 0 | 0 | 0 | 0
⑪ | スラッジ固形分量の修正前の単位量 | 運搬車1台分の計量値の合計（ｋｇ） AH1～AH5の合計 |  |  |  |  | AI | [5 empty] | 3330 | 820 | 0 | 0 |  | 2210 | 1590 | 0 | 1420 | 0 | 0 | 636 | 377 | 259 | 0 | 14.82 | 0 | 0 |  | 3330 | 820 |  |  |  | 2210 | 1590 |  | 1420 |  |  | 636 | 377 | 259 |  | 14.82
|  | 容積保証，及び練り混ぜ量を戻した後の単位量 （kg/m3） AI÷{Y×（１+Z)} |  |  |  |  | AJ | 4.284 |  |  |  |  | 777.3 | 191.4 | 0 | 0 |  | 515.9 | 371.1 | 0 | 331.5 | 0 | 0 | 148.5 | 88 | 60.5 | 0 | 3.459 | 0 | 0 |  | 777.3 | 191.4 |  |  |  | 515.9 | 371.1 |  | 331.5 |  |  | 148.5 | 88 | 60.5 |  | 3.459
⑫ | 表面水，及びスラッジ水の濃度の加重平均値の算出 | 各バッチの骨材の表面水率，及びスラッジ水の濃度 計量記録より |  |  |  | 1ﾊﾞｯﾁ目 | AK１ |  | 1.5 |  |  |  | 0.9% | 0.6% | 0% | 0% |  | S1: 3.5%; S2: 5.2%; S3: 0% |  | 9.3% | [6 empty] | 0.9% | 0.6% |  |  |  | 3.5% | 5.2% | [5 empty] | 9.3%
[6 empty] | 2ﾊﾞｯﾁ目 | AK２ |  | 1.5 |  |  |  | 0.9% | 0.6% | 0% | 0% |  | S1: 3.3%; S2: 5%; S3: 0% |  | 9.7% | [6 empty] | 0.9% | 0.6% |  |  |  | 3.3% | 5% | [5 empty] | 9.7%
[6 empty] | 3ﾊﾞｯﾁ目 | AK３ |  | 1.2 |  |  |  | 0.9% | 0.6% | 0% | 0% |  | S1: 3.1%; S2: 5.8%; S3: 0% |  | 10.5% | [6 empty] | 0.9% | 0.6% |  |  |  | 3.1% | 5.8% | [5 empty] | 10.5%
[6 empty] | 4ﾊﾞｯﾁ目 | AK４ |  | 0 |  |  |  | 0% | 0% | 0% | 0% | [8 empty] | 0% | bar: S1 to S3
[6 empty] | 5ﾊﾞｯﾁ目 | AK５ |  | 0 |  |  |  | 0% | 0% | 0% | 0% | [8 empty] | 0% | bar: S1 to S3
|  | （各バッチの骨材の表面水率，及びスラッジ水の濃度）×練混ぜ量 AK×Y |  |  |  | 1ﾊﾞｯﾁ目 | AL１ | 1ﾊﾞｯﾁ目； | 1.5 |  |  |  | 1.35% | 0.9% | 0% | 0% |  | S1: 5.25%; S2: 7.8%; S3: 0% |  | 13.95% | [6 empty] | 1.35% | 0.9% |  |  |  | 5.25% | 7.8% | [5 empty] | 13.95%
[6 empty] | 2ﾊﾞｯﾁ目 | AL２ | 2ﾊﾞｯﾁ目； | 1.5 |  |  |  | 1.35% | 0.9% | 0% | 0% |  | S1: 4.95%; S2: 7.5%; S3: 0% |  | 14.55% | [6 empty] | 1.35% | 0.9% |  |  |  | 4.95% | 7.5% | [5 empty] | 14.55%
[6 empty] | 3ﾊﾞｯﾁ目 | AL３ | 3ﾊﾞｯﾁ目； | 1.2 |  |  |  | 1.08% | 0.72% | 0% | 0% |  | S1: 3.72%; S2: 6.96%; S3: 0% |  | 12.6% | [6 empty] | 1.08% | 0.72% |  |  |  | 3.72% | 6.96% | [5 empty] | 12.6%
[6 empty] | 4ﾊﾞｯﾁ目 | AL４ | 4ﾊﾞｯﾁ目； | 0 |  |  |  | 0% | 0% | 0% | 0% | [8 empty] | 0% | bar: S1 to S3
[6 empty] | 5ﾊﾞｯﾁ目 | AL５ | 5ﾊﾞｯﾁ目； | 0 |  |  |  | 0% | 0% | 0% | 0% | [8 empty] | 0% | bar: S1 to S3
[6 empty] | 合計 | ALΣ |  | 4.2 |  |  |  | 3.78% | 2.52% | 0% | 0% |  | S1: 13.92%; S2: 22.26%; S3: 0% |  | 41.1% | [6 empty] | 3.78% | 2.52% |  |  |  | 13.92% | 22.26% | [5 empty] | 41.1%
|  | 運搬車１台分の骨材の表面水率，及びスラッジ水の濃度の加重平均 ALΣ÷YΣ |  |  |  |  | AM | [5 empty] | 0.9% | 0.6% | 0% | 0% |  | S1: 3.31%; S2: 5.3%; S3: 0% |  | 9.79% | [6 empty] | 0.9% | 0.6% |  |  |  | 3.31% | 5.3% | [5 empty] | 9.79%
⑬ | スラッジ固形分量の修正 | スラッジ固形率修正後の水の量(kg/m3) W1 AJ×（１－AM) W2 AJ W合計 AL行の W1＋W２ |  |  |  |  | AN | [16 empty] | 139.9 | 79.4 | 60.5 | [16 empty] | 139.9 | 79.4 | 60.5
|  | スラッジ固形分率の修正を戻した後の単位量(kg/m3) W合計 AN 水以外の材料 AJ |  |  |  |  | AO | [5 empty] | 777.3 | 191.4 | 0 | 0 |  | 515.9 | 371.1 | 0 | 331.5 | 0 | 0 | 139.9 |  |  | 0 | 3.459 | 0 | 0 |  | 777.3 | 191.4 |  |  |  | 515.9 | 371.1 |  | 331.5 |  |  | 139.9 |  |  |  | 3.459
⑭ | 運搬車1台分の平均単位量 （B) | 運搬車１台分の平均単位量(kg/m3) （骨材についてはそれぞれの計量値を合計する。） |  |  |  |  | AP |  |  |  |  | 968.7 |  |  |  |  | 887 | C1: 331.5; C2: 0; C3: 0 | 139.9 |  |  | 0 | 3.459 | 0 | 0 | 968.7 |  |  |  |  | 887 |  |  |  | 331.5 |  |  | 139.9 |  |  |  | 3.459
|  | 設定値の単位量（A)と運搬車1台分の平均単位量（B)との差 （AP－X）÷AP |  |  |  |  | AQ |  |  |  |  | 1.435% |  |  |  |  | 0.6764% | C1: 0.1508%; C2: 0%; C3: 0% | 0.5004% |  |  | 0% | 0.2602% | 0% | 0% | 1.435% |  |  |  |  | 0.6764% |  |  |  | 0.2% |  |  | 0.5004% |  |  |  | 0.2602%
|  |  | 規格値 |  |  |  | AR |  |  |  |  | 3% |  |  |  |  | 3% | [6 empty] | 1% |  |  | 3% | 3% | 3% | 2% | 3% |  |  |  |  | 3% |  |  |  | 1% |  |  | 1% |  |  |  | 3% | bar: C1 to C3
|  | JIS A 5308表－５への適合 （セメント，水：1%以内，骨材，混和剤：3%以内，混和材：2%以内） |  |  |  |  | AS |  |  |  |  | 2% |  |  |  |  | 2% | [6 empty] | 0% |  |  | 3% | 3% | 3% | 2% | 適 |  |  |  |  | 適 |  |  |  | 適 |  |  | 適 |  |  |  | 適 | bar: C1 to C3
⑮ | 骨材の表面水率の戻し （ｋｇ/m3） | 運搬車1台分の平均単位量に含まれる表面水の量 骨材：AO÷（1＋AML）－AO W合計：－（AT行の G1～G4，S1～S3の合計） |  |  |  |  | ＡＴ | [5 empty] | -6.9 | -1.1 | 0 | 0 |  | S1: -16.5; S2: -18.7; S3: 0 | 43.2 | [7 empty] | -6.9 | -1.1 |  |  |  | -16.5 | -18.7 |  |  |  |  | 43.2
|  | 表面水補正戻し後の単位量 骨材,水 AO+AT 骨材，水以外 AO |  |  |  |  | ＡＵ |  |  |  |  | 960.7 | 770.4 | 190.3 | 0 | 0 | 851.8 | 499.4 | 352.4 | 0 | 331.5 | 0 | 0 | 183.1 |  |  | 0 | 3.459 | 0 | 0 | 960.7 | 770.4 | 190.3 |  |  | 851.8 | 499.4 | 352.4 |  | 331.5 |  |  | 183.1 |  |  |  | 3.459
⑯ | 骨材の過大・過小粒補正の戻し （ｋｇ/m3） | 粗骨材中に含まれる過小粒の量の補正値 -AU×F |  |  |  |  | AV | [5 empty] | -23.112 | -2.8545 | 0 | 0 | [15 empty] | -23.112 | -2.8545
|  | 粗骨材中に含まれる過小粒の量の補正値の合計 Gの合計のみ AV行のG1～G4の合計 |  |  |  |  | AW |  |  |  |  | -25.9665 | (S合計がゼロのときはゼロ） | [17 empty] | -25.9665
|  | 細骨材中に含まれる過大粒の量の補正値 -AU×J |  |  |  |  | AX | [10 empty] | S1: -29.964; S2: -15.858; S3: 0 | [13 empty] | -29.964 | -15.858
|  | 細骨材中に含まれる過大粒の量の補正値の合計 Sの合計のみ AX行の S1～S3の合計 |  |  |  |  | ＡＹ | [9 empty] | -45.822 | S1: (G合計がゼロのときはゼロ） | [12 empty] | -45.822
|  | 粗骨材中に含まれる過小粒の量による補正値の戻しの量の合計 －AW |  |  |  |  | AZ | [9 empty] | 25.9665 | [18 empty] | 25.9665
|  | 粗骨材中に含まれる過小粒の量による補正値の戻しの量 AZ×AU行のSの値÷AU行のS合計 |  |  |  |  | BA | [10 empty] | S1: 15.2238; S2: 10.7427; S3: 0 | [13 empty] | 15.2238 | 10.7427
|  | 細骨材中に含まれる過大粒の量の補正値の戻しの量の合計 －AY |  |  |  |  | BB |  |  |  |  | 45.822 | [18 empty] | 45.822
|  | 細骨材中に含まれる過大粒の量による補正値の戻しの量 BB×AU行のGの値÷AU行のGの合計 |  |  |  |  | BC | [5 empty] | 36.7454 | 9.0766 | 0 | 0 | [15 empty] | 36.7454 | 9.0766
|  | 過大・過小粒補正を戻した後の単位量(kg/m3) AU＋AV＋AX＋BA＋BC |  |  |  |  | BD | [5 empty] | 784.0334 | 196.5221 | 0 | 0 |  | 484.6598 | 347.2847 | 0 | 331.5 | 0 | 0 | 183.1 |  |  | 0 | 3.459 | 0 | 0 |  | 784.0334 | 196.5221 |  |  |  | 484.6598 | 347.2847 |  | 331.5 |  |  | 183.1 |  |  |  | 3.459
⑰ | 人工軽量骨材の吸水率の戻し | 人工軽量骨材の吸水率の戻し後の単位量(kg/m3） BD÷（1+D) |  |  |  |  | BE | [5 empty] | 784.0334 | 196.5221 | 0 | 0 |  | 484.6598 | 347.2847 | 0 | 331.5 | 0 | 0 | 183.1 |  |  | 0 | 3.459 | 0 | 0 |  | 784.0334 | 196.5221 |  |  |  | 484.6598 | 347.2847 |  | 331.5 |  |  | 183.1 |  |  |  | 3.459
⑱ | 混和剤希釈の戻し | 希釈倍率修整後の単位量(kg/m3） 混和剤に希釈液を使用したとき BE÷B |  |  |  |  | BF | [5 empty] | 784.0334 | 196.5221 | 0 | 0 |  | 484.6598 | 347.2847 | 0 | 331.5 | 0 | 0 | 183.1 |  |  | 0 | 3.459 | 0 | 0 |  | 784.0334 | 196.5221 |  |  |  | 484.6598 | 347.2847 |  | 331.5 |  |  | 183.1 |  |  |  | 3.459
⑲ | （参考値） 計量記録から算出した単位量 | BFの値を四捨五入により，骨材，セメント，及び水は整数に，混和剤は小数点以下３けたに，その他の材料は小数点以下１けたに丸める。(kg/m3） |  |  |  |  | BG | [5 empty] | 784 | 197 | 0 | 0 |  | 485 | 347 | 0 | 332 | 0 | 0 | 183 |  |  | 0 | 3.459 | 0 | 0 |  | 784 | 197 |  |  |  | 485 | 347 |  | 332 |  |  | 183 |  |  |  | 3.459
⑳ | 運搬車１台分のスラッジ固形分率 （AJ行のスラッジ水量×AM行のスラッジ水濃度）÷AJ行のセメント量 | [10 empty] | 2.599% | [18 empty] | 2.599%
閲覧報告書
＊＊＊ 計 量 及 び 単 位 量 算 出 記 録 ＊＊＊
日付； | 2009-12-15 |  |  | 練混ぜ開始時刻； | 0.33333 |  | 車番；100 |  | 配合No.1 |  | 普通27 18 20 N(標準配合） |  |  |  |  | １車積載量： | 4.2 | S2: 容積保証：; S3: 2%; C3: 目標スラッジ固形分率： | 2.5%
[7 empty] | G1 | G2 | G3 | G4 |  | S1 | S2 | S3 | C1 | C2 | C3 |  | W1 | W2 | AD1 | AD2 | AD3
[6 empty] | G 合計 | 粗骨材① | 粗骨材② |  |  | S 合計 | S1: 細骨材①; S2: 細骨材②; C1: NC | W 合計 | スラッジ水 | 工業用水 |  | AE減水剤
配合計画値 |  |  |  | kg/m3 |  |  | 775 | 192 |  |  |  | S1: 491; S2: 335; C1: 331 | 182 |  |  |  | 3.45
混和剤の希釈倍率
人工軽量骨材の吸水率
骨材の過大粒/過小粒 | [6 empty] | 3% | 1.5% |  |  |  | S1: 6%; S2: 4.5%
バッチNo.1 表面水/スラッジ水濃度 | [6 empty] | 0.9% | 0.6% |  |  |  | S1: 3.5%; S2: 5.2% |  | 9.3%
バッチNo.2 表面水/スラッジ水濃度 | [6 empty] | 0.9% | 0.6% |  |  |  | S1: 3.3%; S2: 5% |  | 9.7%
バッチNo.3 表面水/スラッジ水濃度 | [6 empty] | 0.9% | 0.6% |  |  |  | S1: 3.1%; S2: 5.8% |  | 10.5%
設定値の単位量 （A) |  |  |  | kg/m3 |  | 954.8 |  |  |  |  | 881 | C1: 331 | 139.2 |  |  |  | 3.45
バッチNo.1 計量値 |  |  | 1.5 | m3） |  |  | 1180 | 320 |  |  |  | S1: 780; S2: 590; C1: 509 |  | 133 | 94 |  | 5.24
バッチNo.2 計量値 |  |  | 1.5 | m3） |  |  | 1210 | 250 |  |  |  | S1: 800; S2: 530; C1: 507 |  | 126 | 102 |  | 5.33
バッチNo.3 計量値 |  |  | 1.2 | m3） |  |  | 940 | 250 |  |  |  | S1: 630; S2: 470; C1: 404 |  | 118 | 63 |  | 4.25
運搬車1台分の平均単位量（B) |  |  |  | kg/m3 |  | 968.7 |  |  |  |  | 887 | C1: 331.5 | 139.9 |  |  |  | 3.459
設定値の単位量（A)と運搬車1台分の平均単位量（B)との差 | [5 empty] | 1.435% |  |  |  |  | 0.6764% | C1: 0.2% | 0.5004% |  |  |  | 0.2602%
JIS A 5308 表－５への適合 | [5 empty] | 適 |  |  |  |  | 適 | [6 empty] | 適 |  |  |  | 適 | bar: C1
（参考値） 計量記録から算出した単位量 |  |  |  | kg/m3 |  |  | 784 | 197 |  |  |  | S1: 485; S2: 347; C1: 332 | 183 |  |  |  | 3.459
運搬車1台分のスラッジ固形分率 | [5 empty] | 2.599%
備考； | １車積載量，及び計量値に示す「m3」は「m3」を示す。
計量記録

## ﾃﾞｰﾀ一覧
計量記録より
| 2009-12-15 | 8:00 | 100 | 4.2 | 1 | 普通27 18 20 N(標準配合） | 1 | 1 | 0 | 0 | 2 | 2 | 0 | 3 | 3 | 0 | 0 | 0 | 2% | 粗骨材① | 粗骨材② | 0 | 0 | 細骨材① | 細骨材② | 0 | NC | 0 | 0 | スラッジ水 | 工業用水 | 0 | AE減水剤 | 0 | 0 | 0 | 0 | 0 | 0 | 0 | 0 | 0 | 3% | 1.5% | 0% | 0% | 6% | 4.5% | 0% | 2% | 2.5% | 0 | 0 | 0.9% | 0.6% | 0% | 0% | 3.5% | 5.2% | 0% | 9.3% | 0.9% | 0.6% | 0% | 0% | 3.3% | 5% | 0% | 9.7% | 0.9% | 0.6% | 0% | 0% | 3.1% | 5.8% | 0% | 10.5% | 0% | 0% | 0% | 0% | 0% | 0% | 0% | 0% | 0% | 0% | 0% | 0% | 0% | 0% | 0% | 0% | 1 | 1.5 | 1180 | 1500 | 0 | 0 | 780 | 1370 | 0 | 509 | 0 | 0 | 133 | 227 | 0 | 5.24 | 0 | 0 | 2 | 1.5 | 1210 | 1460 | 0 | 0 | 800 | 1330 | 0 | 507 | 0 | 0 | 126 | 228 | 0 | 5.33 | 0 | 0 | 3 | 1.2 | 940 | 1190 | 0 | 0 | 630 | 1100 | 0 | 404 | 0 | 0 | 118 | 181 | 0 | 4.25 | 0 | 0 | 4 | 0 | 0 | 0 | 0 | 0 | 0 | 0 | 0 | 0 | 0 | 0 | 0 | 0 | 0 | 0 | 0 | 0 | 5 | 0 | 0 | 0 | 0 | 0 | 0 | 0 | 0 | 0 | 0 | 0 | 0 | 0 | 0 | 0 | 0 | 0 | 775 | 192 |  |  | 491 | 335 |  | 331 |  |  | 182 |  | 3.45 |  |  | 954.8 | 881 | 331 |  |  | 139.2 |  | 3.45 |  |  | 968.7 | 887 | 331.5 |  |  | 139.9 |  | 3.459 |  |  | 1.435% | 0.6764% | 0.2% |  |  | 0.5004% |  | 0.2602% |  |  | 適 | 適 | 適 |  |  | 適 |  | 適 |  |  | 784 | 197 |  |  | 485 | 347 |  | 332 |  |  | 183 |  | 3.459 |  |  | 2.599%
手順書へ |  | 3 | 4 | 5 | 6 | 7 | 8 | 9 | 10 | 11 | 12 | 13 | 14 | 15 | 16 | 17 | 18 | 19 | 20 | 21 | 22 | 23 | 24 | 25 | 26 | 27 | 28 | 29 | 30 | 31 | 32 | 33 | 34 | 35 | 36 | 37 | 38 | 39 | 40 | 41 | 42 | 43 | 44 | 45 | 46 | 47 | 48 | 49 | 50 | 51 | 52 | 53 | 54 | 55 | 56 | 57 | 58 | 59 | 60 | 61 | 62 | 63 | 64 | 65 | 66 | 67 | 68 | 69 | 70 | 71 | 72 | 73 | 74 | 75 | 76 | 77 | 78 | 79 | 80 | 81 | 82 | 83 | 84 | 85 | 86 | 87 | 88 | 89 | 90 | 91 | 92 | 93 | 94 | 95 | 96 | 97 | 98 | 99 | 100 | 101 | 102 | 103 | 104 | 105 | 106 | 107 | 108 | 109 | 110 | 111 | 112 | 113 | 114 | 115 | 116 | 117 | 118 | 119 | 120 | 121 | 122 | 123 | 124 | 125 | 126 | 127 | 128 | 129 | 130 | 131 | 132 | 133 | 134 | 135 | 136 | 137 | 138 | 139 | 140 | 141 | 142 | 143 | 144 | 145 | 146 | 147 | 148 | 149 | 150 | 151 | 152 | 153 | 154 | 155 | 156 | 157 | 158 | 159 | 160 | 161 | 162 | 163 | 164 | 165 | 166 | 167 | 168 | 169 | 170 | 171 | 172 | 173 | 174 | 175 | 176 | 177 | 178 | 179 | 180 | 181 | 182 | 183 | 184 | 185 | 186 | 187 | 188 | 189 | 190 | 191 | 192 | 193 | 194 | 195 | 196 | 197 | 198 | 199 | 200 | 201 | 202 | 203 | 204 | 205 | 206 | 207 | 208 | 209 | 210 | 211 | 212 | 213 | 214 | 215 | 216 | 217 | 218 | 219 | 220 | 221 | 222 | 223 | 224 | 225 | 226 | 227 | 228 | 229 | 230 | 231 | 232 | 233 | 234 | 235 | 236 | 237 | 238 | 239 | 240 | 241 | 242 | 243 | 244 | 245 | 246 | 247 | 248 | 249 | 250 | 251 | 252 | 253 | 254 | 255
| #N/A | #N/A | #N/A | #N/A | #N/A | #N/A | #N/A | #N/A | #N/A | #N/A | #N/A | #N/A | #N/A | #N/A | #N/A | #N/A | #N/A | #N/A | #N/A | #N/A | #N/A | #N/A | #N/A | #N/A | #N/A | #N/A | #N/A | #N/A | #N/A | #N/A | #N/A | #N/A | #N/A | #N/A | #N/A | #N/A | #N/A | #N/A | #N/A | #N/A | #N/A | #N/A | #N/A | #N/A | #N/A | #N/A | #N/A | #N/A | #N/A | #N/A | #N/A | #N/A | #N/A | #N/A | #N/A | #N/A | #N/A | #N/A | #N/A | #N/A | #N/A | #N/A | #N/A | #N/A | #N/A | #N/A | #N/A | #N/A | #N/A | #N/A | #N/A | #N/A | #N/A | #N/A | #N/A | #N/A | #N/A | #N/A | #N/A | #N/A | #N/A | #N/A | #N/A | #N/A | #N/A | #N/A | #N/A | #N/A | #N/A | #N/A | #N/A | #N/A | #N/A | #N/A | #N/A | #N/A | #N/A | #N/A | #N/A | #N/A | #N/A | #N/A | #N/A | #N/A | #N/A | #N/A | #N/A | #N/A | #N/A | #N/A | #N/A | #N/A | #N/A | #N/A | #N/A | #N/A | #N/A | #N/A | #N/A | #N/A | #N/A | #N/A | #N/A | #N/A | #N/A | #N/A | #N/A | #N/A | #N/A | #N/A | #N/A | #N/A | #N/A | #N/A | #N/A | #N/A | #N/A | #N/A | #N/A | #N/A | #N/A | #N/A | #N/A | #N/A | #N/A | #N/A | #N/A | #N/A | #N/A | #N/A | #N/A | #N/A | #N/A | #N/A | #N/A | #N/A | #N/A | #N/A | #N/A | #N/A | #N/A | #N/A | #N/A | #N/A | #N/A | #N/A | #N/A | #N/A | #N/A | #N/A | #N/A | #N/A | #N/A | #N/A | #N/A | #N/A | #N/A | #N/A | #N/A | #N/A | #N/A | #N/A | #N/A | #N/A | #N/A | #N/A | #N/A | #N/A | #N/A | #N/A | #N/A | #N/A | #N/A | #N/A | #N/A | #N/A | #N/A | #N/A | #N/A | #N/A | #N/A | #N/A | #N/A | #N/A | #N/A | #N/A | #N/A | #N/A | #N/A | #N/A | #N/A | #N/A | #N/A | #N/A | #N/A | #N/A | #N/A | #N/A | #N/A | #N/A | #N/A | #N/A | #N/A | #N/A | #N/A | #N/A | #N/A | #N/A | #N/A | #N/A | #N/A | #N/A | #N/A | #N/A | #N/A | #N/A | #N/A | #N/A | #N/A | #N/A | #N/A | #N/A | #N/A | #N/A | #N/A | #N/A | #N/A | #N/A | #N/A | #N/A | #N/A | #N/A | #N/A | #N/A
報告書№ | 日付 | 3: 練混ぜ 開始時刻; 4: 車番; 5: １車 積載量 （m3）; 6: 配合 番号; 7: 配合名称; 8: 計量器累加番号; 17: 混和剤の希釈倍率; 20: その他の材料の判定基準; 21: 材料名称; 37: 人工軽量骨材の吸水率; 44: 骨材の過大・過小粒; 51: 容積保証; 52: 目標 ｽﾗｯｼﾞ 固形分率; 53: 混和剤 の計量 方法; 54: 注記; 55: 1ﾊﾞｯﾁ目骨材の表面水・ｽﾗｯｼﾞ水の濃度; 63: 2ﾊﾞｯﾁ目骨材の表面水・ｽﾗｯｼﾞ水の濃度; 71: 3ﾊﾞｯﾁ目骨材の表面水・ｽﾗｯｼﾞ水の濃度; 79: 4ﾊﾞｯﾁ目骨材の表面水・ｽﾗｯｼﾞ水の濃度; 87: 5ﾊﾞｯﾁ目骨材の表面水・ｽﾗｯｼﾞ水の濃度; 95: １ﾊﾞｯﾁ目計量記録; 113: ２ﾊﾞｯﾁ目計量記録; 131: ３ﾊﾞｯﾁ目計量記録; 149: ４ﾊﾞｯﾁ目計量記録; 167: ５ﾊﾞｯﾁ目計量記録; 185: 配合計画値; 200: 設定値の単位量; 210: 運搬車1台分の単位量; 220: 設定値の単位量（A)と運搬車1台分の平均単位量（B)との差; 230: JIS A 5308表５への適合; 240: 計量記録から算出した単位量; 255: ｽﾗｯｼﾞ 固形分率
[7 empty] | G1 | G2 | G3 | G4 | S1 | S2 | S3 | W1 | W2 | AD1 | AD2 | AD3 |  | G1 | G2 | G3 | G4 | S1 | S2 | S3 | C1 | C2 | C3 | W1 | W2 | AD1 | AD2 | AD3 |  | G1 | G2 | G3 | G4 | S1 | S2 | S3 | G1 | G2 | G3 | G4 | S1 | S2 | S3 |  |  |  |  | G1 | G2 | G3 | G4 | S1 | S2 | S3 | W1 | G1 | G2 | G3 | G4 | S1 | S2 | S3 |  | G1 | G2 | G3 | G4 | S1 | S2 | S3 |  | G1 | G2 | G3 | G4 | S1 | S2 | S3 |  | G1 | G2 | G3 | G4 | S1 | S2 | S3 |  | ﾊﾞｯﾁ No. | 練り量 (m3) | G1 | G2 | G3 | G4 | S1 | S2 | S3 | C1 | C2 | C3 | W1 | W2 | AD1 | AD2 | AD3 |  | ﾊﾞｯﾁNo. | 練り量 (m3) | G1 | G2 | G3 | G4 | S1 | S2 | S3 | C1 | C2 | C3 | W1 | W2 | AD1 | AD2 | AD3 |  | ﾊﾞｯﾁNo. | 練り量 (m3) | G1 | G2 | G3 | G4 | S1 | S2 | S3 | C1 | C2 | C3 | W1 | W2 | AD1 | AD2 | AD3 |  | ﾊﾞｯﾁNo. | 練り量 (m3) | G1 | G2 | G3 | G4 | S1 | S2 | S3 | C1 | C2 | C3 | W1 | W2 | AD1 | AD2 | AD3 |  | ﾊﾞｯﾁNo. | 練り量 (m3) | G1 | G2 | G3 | G4 | S1 | S2 | S3 | C1 | C2 | C3 | W1 | W2 | AD1 | AD2 | AD3 |  | G1 | G2 | G3 | G4 | S1 | S2 | S3 | C1 | C2 | C3 | W | AD1 | AD2 | AD3 |  | G合計 | S合計 | C1 | C2 | C3 | W合計 | AD1 | AD2 | AD3 |  | G合計 | S合計 | C1 | C2 | C3 | W合計 | AD1 | AD2 | AD3 |  | G合計 | S合計 | C1 | C2 | C3 | W合計 | AD1 | AD2 | AD3 |  | G合計 | S合計 | C1 | C2 | C3 | W合計 | AD1 | AD2 | AD3 |  | G1 | G2 | G3 | G4 | S1 | S2 | S3 | C1 | C2 | C3 | W合計 | AD1 | AD2 | AD3
Note on BK3: スラッジ水の濃度 ↓
Note on BK9: スラッジ水の濃度 ↓
戻る
ﾃﾞ-ﾀｺﾋﾟ-
計量記録
報告書
日時順
番号順
退避
退避解除

## 報告書
|  | 報告書 | [22 empty] | 非表示
→
→
＊＊＊ 計 量 及 び 単 位 量 算 出 記 録 ＊＊＊
| 日付； | #N/A |  | 練混ぜ開始時刻： | #N/A |  | #N/A |  | #N/A |  | #N/A |  |  |  |  | １車積載量： | #N/A |  | 容積保証： | #N/A |  |  | 目標スラッジ固形分率： | #N/A | 非表示
[7 empty] | G1 | G2 | G3 | G4 |  | S1 | S2 | S3 | C1 | C2 | C3 |  | W1 | W2 | AD1 | AD2 | AD3
[6 empty] | G 合計 | #N/A | #N/A | #N/A | #N/A | S 合計 | #N/A | #N/A | #N/A | #N/A | #N/A | #N/A | W 合計 | #N/A | #N/A | #N/A | #N/A | #N/A | #N/A
| 配合計画値 |  |  | kg/m3 |  |  | #N/A | #N/A | #N/A | #N/A |  | #N/A | #N/A | #N/A | #N/A | #N/A | #N/A | #N/A |  |  | #N/A | #N/A | #N/A | #N/A
混和剤の希釈倍率
| 人工軽量骨材の吸水率 | [5 empty] | #N/A | #N/A | #N/A | #N/A |  | S1: #N/A; S2: #N/A; S3: #N/A
| 骨材の過大粒/過小粒 | [5 empty] | #N/A | #N/A | #N/A | #N/A |  | S1: #N/A; S2: #N/A; S3: #N/A
| #N/A | [5 empty] | #N/A | #N/A | #N/A | #N/A |  | S1: #N/A; S2: #N/A; S3: #N/A |  | #N/A | [5 empty] | #REF!
| #N/A | [5 empty] | #N/A | #N/A | #N/A | #N/A |  | S1: #N/A; S2: #N/A; S3: #N/A |  | #N/A
| #N/A | [5 empty] | #N/A | #N/A | #N/A | #N/A |  | S1: #N/A; S2: #N/A; S3: #N/A |  | #N/A
| #N/A | [5 empty] | #N/A | #N/A | #N/A | #N/A |  | S1: #N/A; S2: #N/A; S3: #N/A |  | #N/A
| #N/A | [5 empty] | #N/A | #N/A | #N/A | #N/A |  | S1: #N/A; S2: #N/A; S3: #N/A |  | #N/A
| 設定値の単位量 （A) |  |  | kg/m3 |  | #N/A |  |  |  |  | #N/A | C1: #N/A; １車積載量： C2: #N/A; #N/A C3: #N/A | #N/A |  |  | #N/A | #N/A | #N/A | #N/A
| #N/A |  | 1.5 | m3） |  |  | #N/A | #N/A | #N/A | #N/A |  | #N/A | #N/A | #N/A | #N/A | #N/A | #N/A |  | #N/A | #N/A | #N/A | #N/A | #N/A | #N/A | #N/A
| #N/A |  | 1.5 | #N/A |  |  | #N/A | #N/A | #N/A | #N/A |  | #N/A | #N/A | #N/A | #N/A | #N/A | #N/A |  | #N/A | #N/A | #N/A | #N/A | #N/A | #N/A | #N/A
| #N/A |  | 1.2 | #N/A |  |  | #N/A | #N/A | #N/A | #N/A |  | #N/A | #N/A | #N/A | #N/A | #N/A | #N/A |  | #N/A | #N/A | #N/A | #N/A | #N/A | #N/A | #N/A
| #N/A |  |  | #N/A |  |  | #N/A | #N/A | #N/A | #N/A |  | #N/A | #N/A | #N/A | #N/A | #N/A | #N/A |  | #N/A | #N/A | #N/A | #N/A | #N/A | #N/A | #N/A
| #N/A |  |  | #N/A |  |  | #N/A | #N/A | #N/A | #N/A |  | #N/A | #N/A | #N/A | #N/A | #N/A | #N/A |  | #N/A | #N/A | #N/A | #N/A | #N/A | #N/A | #N/A
| 運搬車1台分の平均単位量（B) |  |  | kg/m3 |  | #N/A |  |  |  |  | #N/A | C1: #N/A; １車積載量： C2: #N/A; #N/A C3: #N/A | #N/A |  |  | #N/A | #N/A | #N/A | #N/A
| 設定値の単位量（A)と運搬車1台分の平均単位量（B)との差 |  |  |  |  | #N/A |  |  |  |  | #N/A | C1: #N/A; １車積載量： C2: #N/A; #N/A C3: #N/A | #N/A |  |  | #N/A | #N/A | #N/A | #N/A
| JIS A 5308 表－５への適合 |  |  |  |  | #N/A |  |  |  |  | #N/A | C1: #N/A; １車積載量： C2: #N/A; #N/A C3: #N/A | #N/A |  |  | #N/A | #N/A | #N/A | #N/A
| （参考値） 計量記録から算出した単位量 |  |  | kg/m3 |  |  | #N/A | #N/A | #N/A | #N/A |  | #N/A | #N/A | #N/A | #N/A | #N/A | #N/A | #N/A |  |  | #N/A | #N/A | #N/A | #N/A
| 運搬車1台分のスラッジ固形分率 |  |  |  |  | #N/A
| 備考； | １車積載量，及び計量値に示す「m3」は「m3」を示す。
| #N/A | #N/A | [19 empty] | 報告書№0-0
[21 empty] | 報告書№ | 0 | 0
戻る
印刷
データ一覧
計算手順

## 手順書
非表示
計 算 手 順 説 明 書
| 配合名称: | #N/A | [7 empty] | 配 合 | 0 | 0 | 0 | 0 | 0 | 0 | 0 | 0 | 0 | 0 | 0 | 0 | 0 | 0 | 0 | 0 | 0 | 0 | 配 合
[11 empty] | G1 | G2 | G3 | G4 |  | S1 | S2 | S3 | C1 | C2 | C3 |  | W1 | W2 | AD1 | AD2 | AD3 | 0 |  | G1 | G2 | G3 | G4 |  | S1 | S2 | S3 | C1 | C2 | C3 |  | W1 | W2 | AD1 | AD2 | AD3
項目・計算方法 | [9 empty] | G 合計 | #N/A | #N/A | #N/A | #N/A | S 合計 | #N/A | #N/A | #N/A | #N/A | #N/A | #N/A | W 合計 | #N/A | #N/A | #N/A | #N/A | #N/A | #N/A | G 合計 | #N/A | #N/A | #N/A | #N/A | S 合計 | #N/A | #N/A | #N/A | #N/A | #N/A | #N/A | W 合計 | #N/A | #N/A | #N/A | #N/A | #N/A | #N/A
① | 配合計画値（kg/ｍ３） |  |  |  | A | [5 empty] | #N/A | #N/A | #N/A | #N/A |  | #N/A | #N/A | #N/A | #N/A | #N/A | #N/A | #N/A |  |  | #N/A | #N/A | #N/A | #N/A | － | #N/A | #N/A | #N/A | #N/A | － | #N/A | #N/A | #N/A | #N/A | #N/A | #N/A | #N/A | － | － | #N/A | #N/A | #N/A | #N/A
② | 混和剤の希釈倍率による補正 | 混和剤に希釈溶液を使用する場合の希釈倍率 |  |  | B | [18 empty] | 希釈倍率欄が” ”ならば１、数字が入っていればその数値 | #N/A | #N/A | #N/A |  | － | － | － | － | － | － | － | － | － | － | － | － | － | － | － |  |  |  | －
|  | 混和剤量を希釈溶液で表した配合計画値（kg/ｍ３） 希釈液を使用したとき A×B |  |  | C | [5 empty] | #N/A | #N/A | #N/A | #N/A |  | #N/A | #N/A | #N/A | #N/A | #N/A | #N/A | #N/A |  |  | #N/A | #N/A | #N/A | #N/A | － | #N/A | #N/A | #N/A | #N/A | － | #N/A | #N/A | #N/A | #N/A | #N/A | #N/A | #N/A | － | － | #N/A | #N/A | #N/A | #N/A
③ | 人工軽量骨材の吸水率による補正 | 人工軽量骨材の吸水率 |  |  | D | [5 empty] | #N/A | #N/A | #N/A | #N/A |  | S1: #N/A; S2: #N/A; S3: #N/A | [7 empty] | － | #N/A | #N/A | #N/A | #N/A | － | #N/A | #N/A | #N/A | － | － | － | － | － | － | － | － | － | －
|  | 骨材を表乾質量で表した配合計画値（kg/ｍ３） C×（１＋D) |  |  | E |  |  |  |  | #N/A | #N/A | #N/A | #N/A | #N/A | #N/A | #N/A | #N/A | #N/A | #N/A | #N/A | #N/A | #N/A |  |  | #N/A | #N/A | #N/A | #N/A | #N/A | #N/A | #N/A | #N/A | #N/A | #N/A | #N/A | #N/A | #N/A | #N/A | #N/A | #N/A | #N/A | － | － | #N/A | #N/A | #N/A | #N/A
④ | 骨材の過大・過小粒による補正 | 粗骨材G1～G4に含まれる過小粒の分率 |  |  | F | [5 empty] | #N/A | #N/A | #N/A | #N/A | [14 empty] | － | #N/A | #N/A | #N/A | #N/A | － | － | － | － | － | － | － | － | － | － | － | － | － | －
|  | 過小粒を含まない量を配合計画値とするための粗骨材の量(kg/m3) E÷（１－F） |  |  | G | [5 empty] | #N/A | #N/A | #N/A | #N/A | [14 empty] | － | #N/A | #N/A | #N/A | #N/A | － | － | － | － | － | － | － | － | － | － | － | － | － | －
|  | 上記粗骨材の量に含まれる過小粒の量(kg/m3) G－Ｅ |  |  | H |  |  |  |  | (↓S合計がゼロのときはゼロ） | #N/A | #N/A | #N/A | #N/A | [14 empty] | － | #N/A | #N/A | #N/A | #N/A | － | － | － | － | － | － | － | － | － | － | － | － | － | －
|  | 粗骨材の過小粒の量の合計(kg/m3) H行のG1～G4の合計 |  |  | I |  |  |  |  | #N/A | [5 empty] | S3: 0 | [7 empty] | #N/A | － | － | － | － | － | － | － | － | － | － | － | － | － | － | － | － | － | －
|  | 細骨材S1,S2に含まれる過大粒の分率 |  |  | J | [10 empty] | S1: #N/A; S2: #N/A; S3: #N/A | [7 empty] | － | － | － | － | － | － | #N/A | #N/A | #N/A | － | － | － | － | － | － | － | － | － | －
|  | 過大粒を含まない量を配合計画値とするための細骨材の量(kg/m3) E÷（１－J） |  |  | K | [10 empty] | S1: #N/A; S2: #N/A; S3: #N/A | [7 empty] | － | － | － | － | － | － | #N/A | #N/A | #N/A | － | － | － | － | － | － | － | － | － | －
|  | 上記細骨材の量に含まれる過大粒の量(kg/m3) K－Ｅ |  |  | L | [9 empty] | (G合計がゼロのときはゼロ↓→） | S1: #N/A; S2: #N/A; S3: #N/A | [7 empty] | － | － | － | － | － | － | #N/A | #N/A | #N/A | － | － | － | － | － | － | － | － | － | －
|  | 細骨材の過大粒の量の合計(kg/m3) L行のS1～S3の合計 |  |  | M | [9 empty] | #N/A | [13 empty] | － | － | － | － | － | #N/A | － | － | － | － | － | － | － | － | － | － | － | － | －
|  | 粗骨材の過小粒による細骨材の補正値の合計(kg/m3) －I |  |  | N | [9 empty] | #N/A | [13 empty] | － | － | － | － | － | #N/A | － | － | － | － | － | － | － | － | － | － | － | － | －
|  | 上記Nを細骨材S1～S3の質量の割合に応じて振り分ける。(kg/m3) Ｎ×E行のSの値÷E行のS合計 |  |  | O | [10 empty] | S1: #N/A; S2: #N/A; S3: #N/A | [7 empty] | － | － | － | － | － | － | #N/A | #N/A | #N/A | － | － | － | － | － | － | － | － | － | －
|  | 細骨材の過大粒による粗骨材の補正値の合計(kg/m3) －M |  |  | P |  |  |  |  | #N/A | [18 empty] | #N/A | － | － | － | － | － | － | － | － | － | － | － | － | － | － | － | － | － | －
|  | 上記Pを細骨材G1～G4の質量の割合に応じて振り分ける。(kg/m3) P×E行のGの値÷E行のG合計 |  |  | Q | [5 empty] | #N/A | #N/A | #N/A | #N/A | [14 empty] | － | #N/A | #N/A | #N/A | #N/A | － | － | － | － | － | － | － | － | － | － | － | － | － | －
|  | 骨材の過大・過小粒補正後の単位量(kg/m3) E＋H＋L＋O＋Q |  |  | R |  |  |  | ﾊﾞｯﾁNo. |  | #N/A | #N/A | #N/A | #N/A |  | #N/A | #N/A | #N/A | #N/A | #N/A | #N/A | #N/A |  |  | #N/A | #N/A | #N/A | #N/A | － | #N/A | #N/A | #N/A | #N/A | － | #N/A | #N/A | #N/A | #N/A | #N/A | #N/A | #N/A | － | － | #N/A | #N/A | #N/A | #N/A
⑤ | 骨材の表面水率による補正 | 骨材の表面水率 |  | 1ﾊﾞｯﾁ目 | S1 | #N/A | #N/A |  | #N/A |  | #N/A | #N/A | #N/A | #N/A |  | S1: #N/A; S2: #N/A; S3: #N/A | [7 empty] | － | #N/A | #N/A | #N/A | #N/A | － | #N/A | #N/A | #N/A | － | － | － | － | － | － | － | － | － | －
|  |  |  | ２ﾊﾞｯﾁ目 | S2 | #N/A | #N/A |  | #N/A |  | #N/A | #N/A | #N/A | #N/A |  | S1: #N/A; S2: #N/A; S3: #N/A | [7 empty] | － | #N/A | #N/A | #N/A | #N/A | － | #N/A | #N/A | #N/A | － | － | － | － | － | － | － | － | － | －
|  |  |  | ３ﾊﾞｯﾁ目 | S3 | #N/A | #N/A |  | #N/A |  | #N/A | #N/A | #N/A | #N/A |  | S1: #N/A; S2: #N/A; S3: #N/A | [7 empty] | － | #N/A | #N/A | #N/A | #N/A | － | #N/A | #N/A | #N/A | － | － | － | － | － | － | － | － | － | －
|  |  |  | ４ﾊﾞｯﾁ目 | S4 | #N/A | #N/A |  | #N/A |  | #N/A | #N/A | #N/A | #N/A |  | S1: #N/A; S2: #N/A; S3: #N/A | [7 empty] | － | #N/A | #N/A | #N/A | #N/A | － | #N/A | #N/A | #N/A | － | － | － | － | － | － | － | － | － | －
|  |  |  | ５ﾊﾞｯﾁ目 | S5 | #N/A | #N/A |  | #N/A |  | #N/A | #N/A | #N/A | #N/A |  | S1: #N/A; S2: #N/A; S3: #N/A | [7 empty] | － | #N/A | #N/A | #N/A | #N/A | － | #N/A | #N/A | #N/A | － | － | － | － | － | － | － | － | － | －
|  | 骨材に含まれる表面水量の補正値(kg/m3) ・G1～G4，S1～S3 R×S ・W合計 －T行のG1～G4，S1～S3の 合計 |  | 1ﾊﾞｯﾁ目 | T1 |  | #N/A |  |  |  | #N/A | #N/A | #N/A | #N/A |  | S1: #N/A; S2: #N/A; S3: #N/A | #N/A | [6 empty] | － | #N/A | #N/A | #N/A | #N/A | － | #N/A | #N/A | #N/A | － | － | － | #N/A | － | － | － | － | － | －
|  |  |  | ２ﾊﾞｯﾁ目 | T2 |  | #N/A |  |  |  | #N/A | #N/A | #N/A | #N/A |  | S1: #N/A; S2: #N/A; S3: #N/A | #N/A | [6 empty] | － | #N/A | #N/A | #N/A | #N/A | － | #N/A | #N/A | #N/A | － | － | － | #N/A | － | － | － | － | － | －
|  |  |  | ３ﾊﾞｯﾁ目 | T3 |  | #N/A |  |  |  | #N/A | #N/A | #N/A | #N/A |  | S1: #N/A; S2: #N/A; S3: #N/A | #N/A | [6 empty] | － | #N/A | #N/A | #N/A | #N/A | － | #N/A | #N/A | #N/A | － | － | － | #N/A | － | － | － | － | － | －
|  |  |  | ４ﾊﾞｯﾁ目 | T4 |  | #N/A |  |  |  | #N/A | #N/A | #N/A | #N/A |  | S1: #N/A; S2: #N/A; S3: #N/A | #N/A | [6 empty] | － | #N/A | #N/A | #N/A | #N/A | － | #N/A | #N/A | #N/A | － | － | － | #N/A | － | － | － | － | － | －
|  |  |  | ５ﾊﾞｯﾁ目 | T5 |  | #N/A |  |  |  | #N/A | #N/A | #N/A | #N/A |  | S1: #N/A; S2: #N/A; S3: #N/A | #N/A | [6 empty] | － | #N/A | #N/A | #N/A | #N/A | － | #N/A | #N/A | #N/A | － | － | － | #N/A | － | － | － | － | － | －
|  | 骨材の表面水による補正後単位量 (kg/m3) R＋T |  | 1ﾊﾞｯﾁ目 | U1 |  | #N/A |  |  |  | #N/A | #N/A | #N/A | #N/A |  | #N/A | #N/A | #N/A | #N/A | #N/A | #N/A | #N/A |  |  | #N/A | #N/A | #N/A | #N/A | － | #N/A | #N/A | #N/A | #N/A | － | #N/A | #N/A | #N/A | － | － | － | #N/A | － | － | － | － | － | －
|  |  |  | 2ﾊﾞｯﾁ目 | U2 |  | #N/A |  |  |  | #N/A | #N/A | #N/A | #N/A |  | #N/A | #N/A | #N/A | #N/A | #N/A | #N/A | #N/A |  |  | #N/A | #N/A | #N/A | #N/A | － | #N/A | #N/A | #N/A | #N/A | － | #N/A | #N/A | #N/A | － | － | － | #N/A | － | － | － | － | － | －
|  |  |  | 3ﾊﾞｯﾁ目 | U3 |  | #N/A |  |  |  | #N/A | #N/A | #N/A | #N/A |  | #N/A | #N/A | #N/A | #N/A | #N/A | #N/A | #N/A |  |  | #N/A | #N/A | #N/A | #N/A | － | #N/A | #N/A | #N/A | #N/A | － | #N/A | #N/A | #N/A | － | － | － | #N/A | － | － | － | － | － | －
|  |  |  | 4ﾊﾞｯﾁ目 | U4 |  | #N/A |  |  |  | #N/A | #N/A | #N/A | #N/A |  | #N/A | #N/A | #N/A | #N/A | #N/A | #N/A | #N/A |  |  | #N/A | #N/A | #N/A | #N/A | － | #N/A | #N/A | #N/A | #N/A | － | #N/A | #N/A | #N/A | － | － | － | #N/A | － | － | － | － | － | －
|  |  |  | 5ﾊﾞｯﾁ目 | U5 |  | #N/A |  |  |  | #N/A | #N/A | #N/A | #N/A |  | #N/A | #N/A | #N/A | #N/A | #N/A | #N/A | #N/A |  |  | #N/A | #N/A | #N/A | #N/A | － | #N/A | #N/A | #N/A | #N/A | － | #N/A | #N/A | #N/A | － | － | － | #N/A | － | － | － | － | － | －
⑥ | 設定値の単位量 （A) | 骨材の表面水による補正後単位量×練混ぜ量 (kg/m3) U×Y |  | 1ﾊﾞｯﾁ目 | V1 |  | #N/A |  |  |  | #N/A | #N/A | #N/A | #N/A |  | S1: #N/A; S2: #N/A; S3: #N/A | #N/A | [6 empty] | － | #N/A | #N/A | #N/A | #N/A | － | #N/A | #N/A | #N/A | － | － | － | #N/A | － | － | － | － | － | －
|  |  |  | 2ﾊﾞｯﾁ目 | V2 |  | #N/A |  |  |  | #N/A | #N/A | #N/A | #N/A |  | S1: #N/A; S2: #N/A; S3: #N/A | #N/A | [6 empty] | － | #N/A | #N/A | #N/A | #N/A | － | #N/A | #N/A | #N/A | － | － | － | #N/A | － | － | － | － | － | －
|  |  |  | 3ﾊﾞｯﾁ目 | V3 |  | #N/A |  |  |  | #N/A | #N/A | #N/A | #N/A |  | S1: #N/A; S2: #N/A; S3: #N/A | #N/A | [6 empty] | － | #N/A | #N/A | #N/A | #N/A | － | #N/A | #N/A | #N/A | － | － | － | #N/A | － | － | － | － | － | －
|  |  |  | 4ﾊﾞｯﾁ目 | V4 |  | #N/A |  |  |  | #N/A | #N/A | #N/A | #N/A |  | S1: #N/A; S2: #N/A; S3: #N/A | #N/A | [6 empty] | － | #N/A | #N/A | #N/A | #N/A | － | #N/A | #N/A | #N/A | － | － | － | #N/A | － | － | － | － | － | －
|  |  |  | 5ﾊﾞｯﾁ目 | V5 |  | #N/A |  |  |  | #N/A | #N/A | #N/A | #N/A |  | S1: #N/A; S2: #N/A; S3: #N/A | #N/A | [6 empty] | － | #N/A | #N/A | #N/A | #N/A | － | #N/A | #N/A | #N/A | － | － | － | #N/A | － | － | － | － | － | －
|  |  |  | 合計 | VΣ |  | #N/A |  |  |  | #N/A | #N/A | #N/A | #N/A |  | S1: #N/A; S2: #N/A; S3: #N/A | #N/A | [6 empty] | － | #N/A | #N/A | #N/A | #N/A | － | #N/A | #N/A | #N/A | － | － | － | #N/A | － | － | － | － | － | －
|  | 各材料の設定値の単位量(kg/m3) 骨材，水 VΣ÷YΣ その他の材料 R |  |  | W | [5 empty] | #N/A | #N/A | #N/A | #N/A |  | #N/A | #N/A | #N/A | #N/A | #N/A | #N/A | #N/A |  |  | #N/A | #N/A | #N/A | #N/A | － | #N/A | #N/A | #N/A | #N/A | － | #N/A | #N/A | #N/A | #N/A | #N/A | #N/A | #N/A | － | － | #N/A | #N/A | #N/A | #N/A
|  | 設定値の単位量(Kg/m3) （骨材についてはそれぞれを合計する。） |  |  | X |  |  |  |  | #N/A |  |  |  |  | #N/A | C1: #N/A; C2: #N/A; C3: #N/A | #N/A |  |  | #N/A | #N/A | #N/A | #N/A | #N/A | － | － | － | － | #N/A | － | － | － | #N/A | #N/A | #N/A | #N/A | － | － | #N/A | #N/A | #N/A | #N/A
⑦ | 練混ぜ量，容積保証 | 各バッチの練混ぜ量，及びその合計 計量記録より |  | 1ﾊﾞｯﾁ目； | Y1 | 練混ぜ指示量 | #N/A | 実練混ぜ量 | #N/A | [19 empty] | #N/A
|  |  |  | 2ﾊﾞｯﾁ目； | Y2 |  | #N/A |  | #N/A | [19 empty] | #N/A
|  |  |  | 3ﾊﾞｯﾁ目； | Y3 |  | #N/A |  | #N/A | [19 empty] | #N/A
|  |  |  | 4ﾊﾞｯﾁ目； | Y4 |  | #N/A |  | #N/A | [19 empty] | #N/A
|  |  |  | 5ﾊﾞｯﾁ目； | Y5 |  | #N/A |  | #N/A | [19 empty] | #N/A
|  |  |  | 合計； | YΣ |  | #N/A | [21 empty] | #N/A
|  | 容積保証率 |  |  | Z |  | #N/A | [21 empty] | #N/A
⑧ | スラッジ水使用による補正 | 目標スラッジ固形分率 |  |  | AA | [17 empty] | #N/A | [5 empty] | － | － | － | － | － | － | － | － | － | － | － | － | － | #N/A | － | － | － | － | －
|  | スラッジ固形分の量(kg/m3) スラッジ水の欄のみ X行のセメント量×AA |  |  | AB | [17 empty] | #N/A | [5 empty] | － | － | － | － | － | － | － | － | － | － | － | － | － | #N/A | － | － | － | － | －
|  | スラッジ水の濃度の値 |  | 1ﾊﾞｯﾁ目 | AC１ |  | #N/A | [15 empty] | #N/A | [5 empty] | － | － | － | － | － | － | － | － | － | － | － | － | － | #N/A | － | － | － | － | －
|  |  |  | 2ﾊﾞｯﾁ目 | AC２ |  | #N/A | [15 empty] | #N/A | [5 empty] | － | － | － | － | － | － | － | － | － | － | － | － | － | #N/A | － | － | － | － | －
|  |  |  | 3ﾊﾞｯﾁ目 | AC３ |  | #N/A | [15 empty] | #N/A | [5 empty] | － | － | － | － | － | － | － | － | － | － | － | － | － | #N/A | － | － | － | － | －
|  |  |  | 4ﾊﾞｯﾁ目 | AC４ |  | #N/A | [15 empty] | #N/A | [5 empty] | － | － | － | － | － | － | － | － | － | － | － | － | － | #N/A | － | － | － | － | －
|  |  |  | 5ﾊﾞｯﾁ目 | AC５ |  | #N/A | [15 empty] | #N/A | [5 empty] | － | － | － | － | － | － | － | － | － | － | － | － | － | #N/A | － | － | － | － | －
|  | W計，W1，W2の値（ｋｇ/m3） W合計 U+AB行のW1 W1(スラッジ水) ＡB÷AC W2（スラッジ水以外の水） X-AD行の W計－W１ |  | 1ﾊﾞｯﾁ目 | AD1 |  | #N/A | [14 empty] | #N/A | #N/A | #N/A |  |  |  |  | － | － | － | － | － | － | － | － | － | － | － | － | #N/A | #N/A | #N/A | － | － | － | －
|  |  |  | 2ﾊﾞｯﾁ目 | AD2 |  | #N/A | [14 empty] | #N/A | #N/A | #N/A |  |  |  |  | － | － | － | － | － | － | － | － | － | － | － | － | #N/A | #N/A | #N/A | － | － | － | －
|  |  |  | 3ﾊﾞｯﾁ目 | AD3 |  | #N/A | [14 empty] | #N/A | #N/A | #N/A |  |  |  |  | － | － | － | － | － | － | － | － | － | － | － | － | #N/A | #N/A | #N/A | － | － | － | －
|  |  |  | 4ﾊﾞｯﾁ目 | AD4 |  | #N/A | [14 empty] | #N/A | #N/A | #N/A |  |  |  |  | － | － | － | － | － | － | － | － | － | － | － | － | #N/A | #N/A | #N/A | － | － | － | －
|  |  |  | 5ﾊﾞｯﾁ目 | AD5 |  | #N/A | [14 empty] | #N/A | #N/A | #N/A |  |  |  |  | － | － | － | － | － | － | － | － | － | － | － | － | #N/A | #N/A | #N/A | － | － | － | －
⑨ | 各バッチの計量目標値 | 各バッチの計量目標値 (kg) W1，W2 AD×Y×(1+Z) W合計 AD行の W1＋W2 W以外 U×Y×(1+Z) |  | 1ﾊﾞｯﾁ目 | AE1 |  | #N/A |  | #N/A |  | #N/A | #N/A | #N/A | #N/A |  | #N/A | #N/A | #N/A | #N/A | #N/A | #N/A | #N/A | #N/A | #N/A | #N/A | #N/A | #N/A | #N/A | － | #N/A | #N/A | #N/A | #N/A | － | #N/A | #N/A | #N/A | #N/A | #N/A | #N/A | #N/A | #N/A | #N/A | #N/A | #N/A | #N/A | #N/A
|  |  |  | 2ﾊﾞｯﾁ目 | AE2 |  | #N/A |  | #N/A |  | #N/A | #N/A | #N/A | #N/A |  | #N/A | #N/A | #N/A | #N/A | #N/A | #N/A | #N/A | #N/A | #N/A | #N/A | #N/A | #N/A | #N/A | － | #N/A | #N/A | #N/A | #N/A | － | #N/A | #N/A | #N/A | #N/A | #N/A | #N/A | #N/A | #N/A | #N/A | #N/A | #N/A | #N/A | #N/A
|  |  |  | 3ﾊﾞｯﾁ目 | AE3 |  | #N/A |  | #N/A |  | #N/A | #N/A | #N/A | #N/A |  | #N/A | #N/A | #N/A | #N/A | #N/A | #N/A | #N/A | #N/A | #N/A | #N/A | #N/A | #N/A | #N/A | － | #N/A | #N/A | #N/A | #N/A | － | #N/A | #N/A | #N/A | #N/A | #N/A | #N/A | #N/A | #N/A | #N/A | #N/A | #N/A | #N/A | #N/A
|  |  |  | 4ﾊﾞｯﾁ目 | AE4 |  | #N/A |  | #N/A |  | #N/A | #N/A | #N/A | #N/A |  | #N/A | #N/A | #N/A | #N/A | #N/A | #N/A | #N/A | #N/A | #N/A | #N/A | #N/A | #N/A | #N/A | － | #N/A | #N/A | #N/A | #N/A | － | #N/A | #N/A | #N/A | #N/A | #N/A | #N/A | #N/A | #N/A | #N/A | #N/A | #N/A | #N/A | #N/A
|  |  |  | 5ﾊﾞｯﾁ目 | AE5 |  | #N/A |  | #N/A |  | #N/A | #N/A | #N/A | #N/A |  | #N/A | #N/A | #N/A | #N/A | #N/A | #N/A | #N/A | #N/A | #N/A | #N/A | #N/A | #N/A | #N/A | － | #N/A | #N/A | #N/A | #N/A | － | #N/A | #N/A | #N/A | #N/A | #N/A | #N/A | #N/A | #N/A | #N/A | #N/A | #N/A | #N/A | #N/A
|  | 骨材，水の累加計量，及び混和剤の計量による補正の表示 | [9 empty] | #N/A | #N/A | #N/A |  | S2: #N/A; S3: #N/A | #N/A |  | #N/A |  |  |  |  | － | － | #N/A | #N/A | #N/A | － | － | #N/A | #N/A | － | － | － |  | － | #N/A | － | － | － | －
|  | 累加計量，及び混和剤の計量による補正後の計量目標値 (kg) |  | 1ﾊﾞｯﾁ目 | AF1 |  | #N/A |  |  |  | #N/A | #N/A | #N/A | #N/A |  | #N/A | #N/A | #N/A | #N/A | #N/A | #N/A | #N/A | #N/A | #N/A | #N/A | #N/A | #N/A | #N/A | － | #N/A | #N/A | #N/A | #N/A | － | #N/A | #N/A | #N/A | #N/A | #N/A | #N/A | #N/A | #N/A | #N/A | #N/A | #N/A | #N/A | #N/A
|  |  |  | 2ﾊﾞｯﾁ目 | AF2 |  | #N/A |  |  |  | #N/A | #N/A | #N/A | #N/A |  | #N/A | #N/A | #N/A | #N/A | #N/A | #N/A | #N/A | #N/A | #N/A | #N/A | #N/A | #N/A | #N/A | － | #N/A | #N/A | #N/A | #N/A | － | #N/A | #N/A | #N/A | #N/A | #N/A | #N/A | #N/A | #N/A | #N/A | #N/A | #N/A | #N/A | #N/A
|  |  |  | 3ﾊﾞｯﾁ目 | AF3 |  | #N/A |  |  |  | #N/A | #N/A | #N/A | #N/A |  | #N/A | #N/A | #N/A | #N/A | #N/A | #N/A | #N/A | #N/A | #N/A | #N/A | #N/A | #N/A | #N/A | － | #N/A | #N/A | #N/A | #N/A | － | #N/A | #N/A | #N/A | #N/A | #N/A | #N/A | #N/A | #N/A | #N/A | #N/A | #N/A | #N/A | #N/A
|  |  |  | 4ﾊﾞｯﾁ目 | AF4 |  | #N/A |  |  |  | #N/A | #N/A | #N/A | #N/A |  | #N/A | #N/A | #N/A | #N/A | #N/A | #N/A | #N/A | #N/A | #N/A | #N/A | #N/A | #N/A | #N/A | － | #N/A | #N/A | #N/A | #N/A | － | #N/A | #N/A | #N/A | #N/A | #N/A | #N/A | #N/A | #N/A | #N/A | #N/A | #N/A | #N/A | #N/A
|  |  |  | 5ﾊﾞｯﾁ目 | AF5 |  | #N/A |  |  |  | #N/A | #N/A | #N/A | #N/A |  | #N/A | #N/A | #N/A | #N/A | #N/A | #N/A | #N/A | #N/A | #N/A | #N/A | #N/A | #N/A | #N/A | － | #N/A | #N/A | #N/A | #N/A | － | #N/A | #N/A | #N/A | #N/A | #N/A | #N/A | #N/A | #N/A | #N/A | #N/A | #N/A | #N/A | #N/A
⑩ | 各バッチの計量値 | 計量読み取り記録（ｋｇ） |  | 1ﾊﾞｯﾁ目 | AG1 | #N/A | #N/A | m3） | G，S，C:整数→ |  | #N/A | #N/A | #N/A | #N/A |  | #N/A | #N/A | #N/A | #N/A | #N/A | #N/A | #N/A | #N/A | #N/A | #N/A | #N/A | #N/A | #N/A | － | #N/A | #N/A | #N/A | #N/A | － | #N/A | #N/A | #N/A | #N/A | #N/A | #N/A | #N/A | #N/A | #N/A | #N/A | #N/A | #N/A | #N/A
|  |  |  | 2ﾊﾞｯﾁ目 | AG2 | #N/A | #N/A | m3） | W:小数１位→ |  | #N/A | #N/A | #N/A | #N/A |  | #N/A | #N/A | #N/A | #N/A | #N/A | #N/A | #N/A | #N/A | #N/A | #N/A | #N/A | #N/A | #N/A | － | #N/A | #N/A | #N/A | #N/A | － | #N/A | #N/A | #N/A | #N/A | #N/A | #N/A | #N/A | #N/A | #N/A | #N/A | #N/A | #N/A | #N/A
|  |  |  | 3ﾊﾞｯﾁ目 | AG3 | #N/A | #N/A | m3） | AD小数2位→ |  | #N/A | #N/A | #N/A | #N/A |  | #N/A | #N/A | #N/A | #N/A | #N/A | #N/A | #N/A | #N/A | #N/A | #N/A | #N/A | #N/A | #N/A | － | #N/A | #N/A | #N/A | #N/A | － | #N/A | #N/A | #N/A | #N/A | #N/A | #N/A | #N/A | #N/A | #N/A | #N/A | #N/A | #N/A | #N/A
|  |  |  | 4ﾊﾞｯﾁ目 | AG4 | #N/A | #N/A | m3） | その他→小数2位 |  | #N/A | #N/A | #N/A | #N/A |  | #N/A | #N/A | #N/A | #N/A | #N/A | #N/A | #N/A | #N/A | #N/A | #N/A | #N/A | #N/A | #N/A | － | #N/A | #N/A | #N/A | #N/A | － | #N/A | #N/A | #N/A | #N/A | #N/A | #N/A | #N/A | #N/A | #N/A | #N/A | #N/A | #N/A | #N/A
|  |  |  | 5ﾊﾞｯﾁ目 | AG5 | #N/A | #N/A | m3） |  |  | #N/A | #N/A | #N/A | #N/A |  | #N/A | #N/A | #N/A | #N/A | #N/A | #N/A | #N/A | #N/A | #N/A | #N/A | #N/A | #N/A | #N/A | － | #N/A | #N/A | #N/A | #N/A | － | #N/A | #N/A | #N/A | #N/A | #N/A | #N/A | #N/A | #N/A | #N/A | #N/A | #N/A | #N/A | #N/A
|  | 各バッチの計量値 (kg) 計量読み取り記録から骨材，水の 累加計量，及び混和剤の計量によ る補正を戻した値 |  | 1ﾊﾞｯﾁ目 | AH1 | 練混ぜ指示量 | #N/A | 実練混ぜ量 | #N/A |  | #N/A | #N/A | #N/A | #N/A |  | #N/A | #N/A | #N/A | #N/A | #N/A | #N/A | #N/A | #N/A | #N/A | #N/A | #N/A | #N/A | #N/A | － | #N/A | #N/A | #N/A | #N/A | － | #N/A | #N/A | #N/A | #N/A | #N/A | #N/A | #N/A | #N/A | #N/A | #N/A | #N/A | #N/A | #N/A
|  |  |  | 2ﾊﾞｯﾁ目 | AH2 |  | #N/A |  | #N/A |  | #N/A | #N/A | #N/A | #N/A |  | #N/A | #N/A | #N/A | #N/A | #N/A | #N/A | #N/A | #N/A | #N/A | #N/A | #N/A | #N/A | #N/A | － | #N/A | #N/A | #N/A | #N/A | － | #N/A | #N/A | #N/A | #N/A | #N/A | #N/A | #N/A | #N/A | #N/A | #N/A | #N/A | #N/A | #N/A
|  |  |  | 3ﾊﾞｯﾁ目 | AH3 |  | #N/A |  | #N/A |  | #N/A | #N/A | #N/A | #N/A |  | #N/A | #N/A | #N/A | #N/A | #N/A | #N/A | #N/A | #N/A | #N/A | #N/A | #N/A | #N/A | #N/A | － | #N/A | #N/A | #N/A | #N/A | － | #N/A | #N/A | #N/A | #N/A | #N/A | #N/A | #N/A | #N/A | #N/A | #N/A | #N/A | #N/A | #N/A
|  |  |  | 4ﾊﾞｯﾁ目 | AH4 |  | #N/A |  | #N/A |  | #N/A | #N/A | #N/A | #N/A |  | #N/A | #N/A | #N/A | #N/A | #N/A | #N/A | #N/A | #N/A | #N/A | #N/A | #N/A | #N/A | #N/A | － | #N/A | #N/A | #N/A | #N/A | － | #N/A | #N/A | #N/A | #N/A | #N/A | #N/A | #N/A | #N/A | #N/A | #N/A | #N/A | #N/A | #N/A
|  |  |  | 5ﾊﾞｯﾁ目 | AH5 |  | #N/A |  | #N/A |  | #N/A | #N/A | #N/A | #N/A |  | #N/A | #N/A | #N/A | #N/A | #N/A | #N/A | #N/A | #N/A | #N/A | #N/A | #N/A | #N/A | #N/A | － | #N/A | #N/A | #N/A | #N/A | － | #N/A | #N/A | #N/A | #N/A | #N/A | #N/A | #N/A | #N/A | #N/A | #N/A | #N/A | #N/A | #N/A
⑪ | スラッジ固形分量の修正前の単位量 | 運搬車1台分の計量値の合計（ｋｇ） AH1～AH5の合計 |  |  | AI | [5 empty] | #N/A | #N/A | #N/A | #N/A |  | #N/A | #N/A | #N/A | #N/A | #N/A | #N/A | #N/A | #N/A | #N/A | #N/A | #N/A | #N/A | #N/A | － | #N/A | #N/A | #N/A | #N/A | － | #N/A | #N/A | #N/A | #N/A | #N/A | #N/A | #N/A | #N/A | #N/A | #N/A | #N/A | #N/A | #N/A
|  | 容積保証，及び練り混ぜ量を戻した後の単位量 （kg/m3） AI÷{Y×（１+Z)} |  |  | AJ | #N/A |  |  |  |  | #N/A | #N/A | #N/A | #N/A |  | #N/A | #N/A | #N/A | #N/A | #N/A | #N/A | #N/A | #N/A | #N/A | #N/A | #N/A | #N/A | #N/A | － | #N/A | #N/A | #N/A | #N/A | － | #N/A | #N/A | #N/A | #N/A | #N/A | #N/A | #N/A | #N/A | #N/A | #N/A | #N/A | #N/A | #N/A
⑫ | 表面水，及びスラッジ水の濃度の加重平均値の算出 | 各バッチの骨材の表面水率，及びスラッジ水の濃度 計量記録より |  | 1ﾊﾞｯﾁ目 | AK１ |  | #N/A |  |  |  | #N/A | #N/A | #N/A | #N/A |  | S1: #N/A; S2: #N/A; S3: #N/A |  | #N/A | [5 empty] | － | #N/A | #N/A | #N/A | #N/A | － | #N/A | #N/A | #N/A | － | － | － | － | #N/A | － | － | － | － | －
|  |  |  | 2ﾊﾞｯﾁ目 | AK２ |  | #N/A |  |  |  | #N/A | #N/A | #N/A | #N/A |  | S1: #N/A; S2: #N/A; S3: #N/A |  | #N/A | [5 empty] | － | #N/A | #N/A | #N/A | #N/A | － | #N/A | #N/A | #N/A | － | － | － | － | #N/A | － | － | － | － | －
|  |  |  | 3ﾊﾞｯﾁ目 | AK３ |  | #N/A |  |  |  | #N/A | #N/A | #N/A | #N/A |  | S1: #N/A; S2: #N/A; S3: #N/A |  | #N/A | [5 empty] | － | #N/A | #N/A | #N/A | #N/A | － | #N/A | #N/A | #N/A | － | － | － | － | #N/A | － | － | － | － | －
|  |  |  | 4ﾊﾞｯﾁ目 | AK４ |  | #N/A |  |  |  | #N/A | #N/A | #N/A | #N/A |  | S1: #N/A; S2: #N/A; S3: #N/A |  | #N/A | [5 empty] | － | #N/A | #N/A | #N/A | #N/A | － | #N/A | #N/A | #N/A | － | － | － | － | #N/A | － | － | － | － | －
|  |  |  | 5ﾊﾞｯﾁ目 | AK５ |  | #N/A |  |  |  | #N/A | #N/A | #N/A | #N/A |  | S1: #N/A; S2: #N/A; S3: #N/A |  | #N/A | [5 empty] | － | #N/A | #N/A | #N/A | #N/A | － | #N/A | #N/A | #N/A | － | － | － | － | #N/A | － | － | － | － | －
|  | （各バッチの骨材の表面水率，及びスラッジ水の濃度）×練混ぜ量 AK×Y |  | 1ﾊﾞｯﾁ目 | AL１ | 1ﾊﾞｯﾁ目； | #N/A |  |  |  | #N/A | #N/A | #N/A | #N/A |  | S1: #N/A; S2: #N/A; S3: #N/A |  | #N/A | [5 empty] | － | #N/A | #N/A | #N/A | #N/A | － | #N/A | #N/A | #N/A | － | － | － | － | #N/A | － | － | － | － | －
|  |  |  | 2ﾊﾞｯﾁ目 | AL２ | 2ﾊﾞｯﾁ目； | #N/A |  |  |  | #N/A | #N/A | #N/A | #N/A |  | S1: #N/A; S2: #N/A; S3: #N/A |  | #N/A | [5 empty] | － | #N/A | #N/A | #N/A | #N/A | － | #N/A | #N/A | #N/A | － | － | － | － | #N/A | － | － | － | － | －
|  |  |  | 3ﾊﾞｯﾁ目 | AL３ | 3ﾊﾞｯﾁ目； | #N/A |  |  |  | #N/A | #N/A | #N/A | #N/A |  | S1: #N/A; S2: #N/A; S3: #N/A |  | #N/A | [5 empty] | － | #N/A | #N/A | #N/A | #N/A | － | #N/A | #N/A | #N/A | － | － | － | － | #N/A | － | － | － | － | －
|  |  |  | 4ﾊﾞｯﾁ目 | AL４ | 4ﾊﾞｯﾁ目； | #N/A |  |  |  | #N/A | #N/A | #N/A | #N/A |  | S1: #N/A; S2: #N/A; S3: #N/A |  | #N/A | [5 empty] | － | #N/A | #N/A | #N/A | #N/A | － | #N/A | #N/A | #N/A | － | － | － | － | #N/A | － | － | － | － | －
|  |  |  | 5ﾊﾞｯﾁ目 | AL５ | 5ﾊﾞｯﾁ目； | #N/A |  |  |  | #N/A | #N/A | #N/A | #N/A |  | S1: #N/A; S2: #N/A; S3: #N/A |  | #N/A | [5 empty] | － | #N/A | #N/A | #N/A | #N/A | － | #N/A | #N/A | #N/A | － | － | － | － | #N/A | － | － | － | － | －
|  |  |  | 合計 | ALΣ |  | #N/A |  |  |  | #N/A | #N/A | #N/A | #N/A |  | S1: #N/A; S2: #N/A; S3: #N/A |  | #N/A | [5 empty] | － | #N/A | #N/A | #N/A | #N/A | － | #N/A | #N/A | #N/A | － | － | － | － | #N/A | － | － | － | － | －
|  | 運搬車１台分の骨材の表面水率，及びスラッジ水の濃度の加重平均 ALΣ÷YΣ |  |  | AM | [5 empty] | #N/A | #N/A | #N/A | #N/A |  | S1: #N/A; S2: #N/A; S3: #N/A |  | #N/A | [5 empty] | － | #N/A | #N/A | #N/A | #N/A | － | #N/A | #N/A | #N/A | － | － | － | － | #N/A | － | － | － | － | －
⑬ | スラッジ固形分量の修正 | スラッジ固形率修正後の水の量(kg/m3) W1 AJ×（１－AM) W2 AJ W合計 AL行の W1＋W２ |  |  | AN | [16 empty] | #N/A | #N/A | #N/A |  |  |  |  | － | － | － | － | － | － | － | － | － | － | － | － | #N/A | #N/A | #N/A | － | － | － | －
|  | スラッジ固形分率の修正を戻した後の単位量(kg/m3) W合計 AN 水以外の材料 AJ |  |  | AO | [5 empty] | #N/A | #N/A | #N/A | #N/A |  | #N/A | #N/A | #N/A | #N/A | #N/A | #N/A | #N/A |  |  | #N/A | #N/A | #N/A | #N/A | － | #N/A | #N/A | #N/A | #N/A | － | #N/A | #N/A | #N/A | #N/A | #N/A | #N/A | #N/A | － | － | #N/A | #N/A | #N/A | #N/A
⑭ | 運搬車1台分の平均単位量 （B) | 運搬車１台分の平均単位量(kg/m3) （骨材についてはそれぞれの計量値を合計する。） |  |  | AP |  |  |  |  | #N/A |  |  |  |  | #N/A | C1: #N/A; C2: #N/A; C3: #N/A | #N/A |  |  | #N/A | #N/A | #N/A | #N/A | #N/A | － | － | － | － | #N/A | － | － | － | #N/A | #N/A | #N/A | #N/A | － | － | #N/A | #N/A | #N/A | #N/A
|  | 設定値の単位量（A)と運搬車1台分の平均単位量（B)との差 （AP－X）÷AP |  |  | AQ |  |  |  |  | #N/A |  |  |  |  | #N/A | C1: #N/A; C2: #N/A; C3: #N/A | #N/A |  |  | #N/A | #N/A | #N/A | #N/A | #N/A | － | － | － | － | #N/A | － | － | － | #N/A | #N/A | #N/A | #N/A | － | － | #N/A | #N/A | #N/A | #N/A
|  |  | 規格値 |  | AR |  |  |  |  | 3% |  |  |  |  | 3% | [6 empty] | 1% |  |  | 3% | 3% | 3% | #N/A | #N/A | － | － | － | － | #N/A | － | － | － | #N/A | #N/A | #N/A | #N/A | － | － | #N/A | #N/A | #N/A | #N/A | bar: C1 to C3
|  | JIS A 5308表－５への適合 （セメント，水：1%以内，骨材，混和剤：3%以内，混和材：2%以内） |  |  | AS |  |  |  |  | #N/A |  |  |  |  | #N/A | C1: #N/A; C2: #N/A; C3: #N/A | #N/A |  |  | #N/A | #N/A | #N/A | #N/A | #N/A | － | － | － | － | #N/A | － | － | － | #N/A | #N/A | #N/A | #N/A | － | － | #N/A | #N/A | #N/A | #N/A
⑮ | 骨材の表面水率の戻し （ｋｇ/m3） | 運搬車1台分の平均単位量に含まれる表面水の量 骨材：AO÷（1＋AML）－AO W合計：－（AT行の G1～G4，S1～S3の合計） |  |  | ＡＴ | [5 empty] | #N/A | #N/A | #N/A | #N/A |  | S1: #N/A; S2: #N/A; S3: #N/A | #N/A | [6 empty] | － | #N/A | #N/A | #N/A | #N/A | － | #N/A | #N/A | #N/A | － | － | － | #N/A | － | － | － | － | － | －
|  | 表面水補正戻し後の単位量 骨材,水 AO+AT 骨材，水以外 AO |  |  | ＡＵ |  |  |  |  | #N/A | #N/A | #N/A | #N/A | #N/A | #N/A | #N/A | #N/A | #N/A | #N/A | #N/A | #N/A | #N/A |  |  | #N/A | #N/A | #N/A | #N/A | #N/A | #N/A | #N/A | #N/A | #N/A | #N/A | #N/A | #N/A | #N/A | #N/A | #N/A | #N/A | #N/A | － | － | #N/A | #N/A | #N/A | #N/A
⑯ | 骨材の過大・過小粒補正の戻し （ｋｇ/m3） | 粗骨材中に含まれる過小粒の量の補正値 -AU×F |  |  | AV | [5 empty] | #N/A | #N/A | #N/A | #N/A | [14 empty] | － | #N/A | #N/A | #N/A | #N/A | － | － | － | － | － | － | － | － | － | － | － | － | － | －
|  | 粗骨材中に含まれる過小粒の量の補正値の合計 Gの合計のみ AV行のG1～G4の合計 |  |  | AW |  |  |  |  | #N/A | (S合計がゼロのときはゼロ） | [17 empty] | #N/A | － | － | － | － | － | － | － | － | － | － | － | － | － | － | － | － | － | －
|  | 細骨材中に含まれる過大粒の量の補正値 -AU×J |  |  | AX | [10 empty] | S1: #N/A; S2: #N/A; S3: #N/A | [7 empty] | － | － | － | － | － | － | #N/A | #N/A | #N/A | － | － | － | － | － | － | － | － | － | －
|  | 細骨材中に含まれる過大粒の量の補正値の合計 Sの合計のみ AX行の S1～S3の合計 |  |  | ＡＹ | [9 empty] | #N/A | S1: (G合計がゼロのときはゼロ） | [7 empty] | － | － | － | － | － | #N/A | － | － | － | － | － | － | － | － | － | － | － | － | －
|  | 粗骨材中に含まれる過小粒の量による補正値の戻しの量の合計 －AW |  |  | AZ | [9 empty] | #N/A | [13 empty] | － | － | － | － | － | #N/A | － | － | － | － | － | － | － | － | － | － | － | － | －
|  | 粗骨材中に含まれる過小粒の量による補正値の戻しの量 AZ×AU行のSの値÷AU行のS合計 |  |  | BA | [10 empty] | S1: #N/A; S2: #N/A; S3: #N/A | [7 empty] | － | － | － | － | － | － | #N/A | #N/A | #N/A | － | － | － | － | － | － | － | － | － | －
|  | 細骨材中に含まれる過大粒の量の補正値の戻しの量の合計 －AY |  |  | BB |  |  |  |  | #N/A | [18 empty] | #N/A | － | － | － | － | － | － | － | － | － | － | － | － | － | － | － | － | － | －
|  | 細骨材中に含まれる過大粒の量による補正値の戻しの量 BB×AU行のGの値÷AU行のGの合計 |  |  | BC | [5 empty] | #N/A | #N/A | #N/A | #N/A | [14 empty] | － | #N/A | #N/A | #N/A | #N/A | － | － | － | － | － | － | － | － | － | － | － | － | － | －
|  | 過大・過小粒補正を戻した後の単位量(kg/m3） AU＋AV＋AX＋BA＋BC |  |  | BD | [5 empty] | #N/A | #N/A | #N/A | #N/A |  | #N/A | #N/A | #N/A | #N/A | #N/A | #N/A | #N/A |  |  | #N/A | #N/A | #N/A | #N/A | － | #N/A | #N/A | #N/A | #N/A | － | #N/A | #N/A | #N/A | #N/A | #N/A | #N/A | #N/A | － | － | #N/A | #N/A | #N/A | #N/A
⑰ | 人工軽量骨材の吸水率の戻し | 人工軽量骨材の吸水率の戻し後の単位量(kg/m3） BD÷（1+D) |  |  | BE | [5 empty] | #N/A | #N/A | #N/A | #N/A |  | #N/A | #N/A | #N/A | #N/A | #N/A | #N/A | #N/A |  |  | #N/A | #N/A | #N/A | #N/A | － | #N/A | #N/A | #N/A | #N/A | － | #N/A | #N/A | #N/A | #N/A | #N/A | #N/A | #N/A | － | － | #N/A | #N/A | #N/A | #N/A
⑱ | 混和剤希釈の戻し | 希釈倍率修整後の単位量(kg/m3） 混和剤に希釈液を使用したとき BE÷B |  |  | BF | [5 empty] | #N/A | #N/A | #N/A | #N/A |  | #N/A | #N/A | #N/A | #N/A | #N/A | #N/A | #N/A |  |  | #N/A | #N/A | #N/A | #N/A | － | #N/A | #N/A | #N/A | #N/A | － | #N/A | #N/A | #N/A | #N/A | #N/A | #N/A | #N/A | － | － | #N/A | #N/A | #N/A | #N/A
⑲ | （参考値） 計量記録から算出した単位量 | BFの値を四捨五入により，骨材，セメント，及び水は整数に，混和剤は小数点以下３けたに，その他の材料は小数点以下１けたに丸める。(kg/m3） |  |  | BG | [5 empty] | #N/A | #N/A | #N/A | #N/A |  | #N/A | #N/A | #N/A | #N/A | #N/A | #N/A | #N/A |  |  | #N/A | #N/A | #N/A | #N/A | － | #N/A | #N/A | #N/A | #N/A | － | #N/A | #N/A | #N/A | #N/A | #N/A | #N/A | #N/A | － | － | #N/A | #N/A | #N/A | #N/A
⑳ | 運搬車１台分のスラッジ固形分率 （AJ行のスラッジ水量×AM行のスラッジ水濃度）÷AJ行のセメント量 | [8 empty] | #N/A | [18 empty] | #N/A
戻る
印刷